## Pre-CatB-CS-10.9-preloadedsls10
Eurocode 3 - Annexes nationales français (EN 1993-1-8:2005)
Boulons fraisés de classe 10.9, Résistances de boulon pour: S460
Boulons précontraint à l'état limite de service (catégorie B)
Diamètre du boulon | Aire de résistance en traction | Résistance au cisaillement |  | Slip resistance, Fs,Rd,ser
|  | Cisaillement simple | Cisaillement double | μ = 0,2 |  | μ = 0,3 |  | μ = 0,4 |  | μ = 0,5
d | As | Fv,Rd | 2 x Fv,Rd | Cisaillement simple | Cisaillement double | Cisaillement simple | Cisaillement double | Cisaillement simple | Cisaillement double | Cisaillement simple | Cisaillement double
mm | mm2 | kN | kN | kN | kN | kN | kN | kN | kN | kN | kN
16 | 157 | 62,8 | 126 | 17,6 | 35,2 | 26,4 | 52,8 | 35,2 | 70,3 | 44,0 | 87,9
20 | 245 | 98 | 196 | 27,4 | 54,9 | 41,2 | 82,3 | 54,9 | 110 | 68,6 | 137
24 | 353 | 141 | 282 | 39,5 | 79,1 | 59,3 | 119 | 79,1 | 158 | 98,8 | 198
30 | 561 | 224 | 449 | 62,8 | 126 | 94,2 | 188 | 126 | 251 | 157 | 314
Pour les boulons de classes 8.8 et 10.9, la résistance au cisaillement Fv,Rd a été prise à 0.85 fois la valeur donnée dans la NF EN 1993-1-8, Table 3.4 (§3.6.1(5))
Voir la clause 3.7(1) de la NF EN 1993-1-8: 2005pour le calcul de la résistance d'un groupe de boulons
Bearing resistances may be taken from the tables for non-preloaded bolts
The shear resistances are ULS values
The slip resistances are SLS values
Values have been calculated assuming ks = 1. See BS EN 1993-1-8, Section 3.9 for other values of ks
Ces données ont été téléchargées du site Orange Book (http://orangebook.arcelormittal.com /fr-fr/valeurs-de-dimensionnement/francais-na/boulons-et-soudures/fraises-classe-10-9/precontraint-a-l-etat-limite-de-service/s460/) le 07/11/2023 à 11:05.
© 2023, SCI et ArcelorMittal Sections commerciales S.A. Ces données sont soumises aux mêmes conditions que celles définies par le site Orange Book (http://orangebook.arcelormittal.com/terms-conditions/)