## HD-compression-S355-Eurocode3-G
Eurocode 3 - Deutscher Nationaler Anhang (EN 1993-1-1:2005, EN 10365)
HD Stützenprofile, Biegeknicktragfähigkeit unter planmäßig zentrischem Druck für: S355/HISTAR®355
Profilbezeichnung |  |  | Drucknormalkrafttragfähigkeit Nb,y,Rd, Nb,z,Rd, Nb,T,Rd (kN) für Knicklängen (m)
|  | Achse | 1,0 | 1,5 | 2,0 | 2,5 | 3,0 | 3,5 | 4,0 | 5,0 | 6,0 | 7,0 | 8,0 | 9,0 | 10,0 | 11,0 | 12,0 | 13,0 | 14,0
HD 400 x 1299 | + | Nb,y,Rd | 53.400 | 53.400 | 53.400 | 53.400 | 53.400 | 53.100 | 52.500 | 51.400 | 50.100 | 48.800 | 47.400 | 46.000 | 44.300 | 42.600 | 40.800 | 38.800 | 36.700
|  | Nb,z,Rd | 53.400 | 53.400 | 53.100 | 51.700 | 50.200 | 48.800 | 47.300 | 44.200 | 40.900 | 37.400 | 33.900 | 30.400 | 27.100 | 24.200 | 21.500 | 19.200 | 17.200
|  | Nb,T,Rd | 53.400 | 53.400 | 53.400 | 53.400 | 53.400 | 53.400 | 53.400 | 53.300 | 53.200 | 53.200 | 53.100 | 53.100 | 53.000 | 53.000 | 53.000 | 53.000 | 53.000
HD 400 x 1202 | + | Nb,y,Rd | 49.400 | 49.400 | 49.400 | 49.400 | 49.400 | 49.000 | 48.500 | 47.400 | 46.200 | 44.900 | 43.600 | 42.200 | 40.600 | 38.900 | 37.100 | 35.300 | 33.300
|  | Nb,z,Rd | 49.400 | 49.400 | 49.000 | 47.700 | 46.300 | 45.000 | 43.600 | 40.600 | 37.500 | 34.300 | 30.900 | 27.700 | 24.700 | 21.900 | 19.500 | 17.400 | 15.500
|  | Nb,T,Rd | 49.400 | 49.400 | 49.400 | 49.400 | 49.400 | 49.400 | 49.300 | 49.100 | 49.000 | 48.900 | 48.900 | 48.800 | 48.800 | 48.800 | 48.800 | 48.800 | 48.800
HD 400 x 1086 | + | Nb,y,Rd | 44.700 | 44.700 | 44.700 | 44.700 | 44.700 | 44.400 | 43.900 | 42.900 | 41.800 | 40.700 | 39.400 | 38.100 | 36.700 | 35.200 | 33.600 | 31.800 | 30.000
|  | Nb,z,Rd | 44.700 | 44.700 | 44.300 | 43.000 | 41.800 | 40.500 | 39.200 | 36.400 | 33.500 | 30.500 | 27.400 | 24.400 | 21.700 | 19.200 | 17.000 | 15.100 | 13.500
|  | Nb,T,Rd | 44.700 | 44.700 | 44.700 | 44.700 | 44.700 | 44.500 | 44.400 | 44.200 | 44.100 | 44.000 | 44.000 | 43.900 | 43.900 | 43.900 | 43.900 | 43.900 | 43.900
HD 400 x 990 | + | Nb,y,Rd | 40.700 | 40.700 | 40.700 | 40.700 | 40.700 | 40.400 | 39.900 | 38.900 | 37.900 | 36.900 | 35.700 | 34.500 | 33.100 | 31.700 | 30.100 | 28.500 | 26.800
|  | Nb,z,Rd | 40.700 | 40.700 | 40.300 | 39.100 | 37.900 | 36.800 | 35.500 | 33.000 | 30.300 | 27.400 | 24.600 | 21.900 | 19.400 | 17.100 | 15.200 | 13.500 | 12.000
|  | Nb,T,Rd | 40.700 | 40.700 | 40.700 | 40.700 | 40.600 | 40.400 | 40.200 | 40.000 | 39.900 | 39.800 | 39.800 | 39.700 | 39.700 | 39.700 | 39.700 | 39.700 | 39.700
HD 400 x 900 | + | Nb,y,Rd | 37.100 | 37.100 | 37.100 | 37.100 | 37.100 | 36.700 | 36.200 | 35.300 | 34.400 | 33.400 | 32.300 | 31.100 | 29.900 | 28.500 | 27.000 | 25.500 | 23.900
|  | Nb,z,Rd | 37.100 | 37.100 | 36.600 | 35.500 | 34.400 | 33.300 | 32.200 | 29.900 | 27.300 | 24.700 | 22.100 | 19.600 | 17.300 | 15.300 | 13.500 | 12.000 | 10.700
|  | Nb,T,Rd | 37.100 | 37.100 | 37.100 | 37.000 | 36.800 | 36.600 | 36.400 | 36.200 | 36.100 | 36.000 | 36.000 | 35.900 | 35.900 | 35.900 | 35.900 | 35.800 | 35.800
HD 400 x 818 | + | Nb,y,Rd | 33.700 | 33.700 | 33.700 | 33.700 | 33.600 | 33.200 | 32.800 | 32.000 | 31.100 | 30.200 | 29.200 | 28.100 | 26.900 | 25.600 | 24.200 | 22.700 | 21.300
|  | Nb,z,Rd | 33.700 | 33.700 | 33.200 | 32.200 | 31.200 | 30.200 | 29.100 | 27.000 | 24.600 | 22.200 | 19.800 | 17.500 | 15.500 | 13.600 | 12.000 | 10.700 | 9.500
|  | Nb,T,Rd | 33.700 | 33.700 | 33.700 | 33.500 | 33.200 | 33.000 | 32.800 | 32.600 | 32.500 | 32.400 | 32.400 | 32.300 | 32.300 | 32.300 | 32.200 | 32.200 | 32.200
HD 400 x 744 | + | Nb,y,Rd | 30.600 | 30.600 | 30.600 | 30.600 | 30.500 | 30.200 | 29.800 | 29.000 | 28.200 | 27.300 | 26.300 | 25.300 | 24.200 | 23.000 | 21.700 | 20.300 | 19.000
|  | Nb,z,Rd | 30.600 | 30.600 | 30.100 | 29.200 | 28.300 | 27.300 | 26.400 | 24.400 | 22.200 | 20.000 | 17.800 | 15.700 | 13.800 | 12.200 | 10.700 | 9.500 | 8.450
|  | Nb,T,Rd | 30.600 | 30.600 | 30.600 | 30.300 | 30.000 | 29.800 | 29.600 | 29.400 | 29.300 | 29.200 | 29.100 | 29.100 | 29.000 | 29.000 | 29.000 | 29.000 | 29.000
HD 400 x 677 | + | Nb,y,Rd | 27.900 | 27.900 | 27.900 | 27.900 | 27.800 | 27.400 | 27.100 | 26.300 | 25.600 | 24.700 | 23.800 | 22.900 | 21.800 | 20.600 | 19.400 | 18.200 | 16.900
|  | Nb,z,Rd | 27.900 | 27.900 | 27.400 | 26.500 | 25.700 | 24.800 | 23.900 | 22.100 | 20.100 | 18.000 | 16.000 | 14.100 | 12.400 | 10.900 | 9.620 | 8.510 | 7.560
|  | Nb,T,Rd | 27.900 | 27.900 | 27.800 | 27.500 | 27.200 | 26.900 | 26.800 | 26.600 | 26.400 | 26.300 | 26.300 | 26.200 | 26.200 | 26.200 | 26.100 | 26.100 | 26.100
HD 400 x 634 | + | Nb,y,Rd | 26.100 | 26.100 | 26.100 | 26.100 | 26.000 | 25.600 | 25.300 | 24.600 | 23.900 | 23.100 | 22.200 | 21.300 | 20.300 | 19.200 | 18.000 | 16.800 | 15.700
|  | Nb,z,Rd | 26.100 | 26.100 | 25.600 | 24.800 | 24.000 | 23.200 | 22.300 | 20.600 | 18.700 | 16.800 | 14.900 | 13.100 | 11.500 | 10.100 | 8.880 | 7.850 | 6.980
|  | Nb,T,Rd | 26.100 | 26.100 | 26.000 | 25.600 | 25.300 | 25.100 | 24.900 | 24.700 | 24.600 | 24.500 | 24.400 | 24.300 | 24.300 | 24.300 | 24.300 | 24.200 | 24.200
HD 400 x 592 | + | Nb,y,Rd | 24.400 | 24.400 | 24.400 | 24.400 | 24.200 | 23.900 | 23.600 | 22.900 | 22.300 | 21.500 | 20.700 | 19.800 | 18.800 | 17.800 | 16.700 | 15.600 | 14.400
|  | Nb,z,Rd | 24.400 | 24.400 | 23.900 | 23.100 | 22.400 | 21.600 | 20.800 | 19.200 | 17.400 | 15.500 | 13.800 | 12.100 | 10.600 | 9.300 | 8.180 | 7.230 | 6.420
|  | Nb,T,Rd | 24.400 | 24.400 | 24.200 | 23.800 | 23.600 | 23.300 | 23.200 | 22.900 | 22.800 | 22.700 | 22.600 | 22.500 | 22.500 | 22.500 | 22.500 | 22.400 | 22.400
HD 400 x 551 | + | Nb,y,Rd | 22.600 | 22.600 | 22.600 | 22.600 | 22.500 | 22.200 | 21.900 | 21.300 | 20.600 | 19.900 | 19.100 | 18.300 | 17.400 | 16.400 | 15.300 | 14.300 | 13.200
|  | Nb,z,Rd | 22.600 | 22.600 | 22.200 | 21.500 | 20.800 | 20.000 | 19.300 | 17.700 | 16.100 | 14.400 | 12.700 | 11.100 | 9.750 | 8.550 | 7.520 | 6.640 | 5.900
|  | Nb,T,Rd | 22.600 | 22.600 | 22.500 | 22.100 | 21.800 | 21.600 | 21.400 | 21.100 | 21.000 | 20.900 | 20.800 | 20.700 | 20.700 | 20.700 | 20.600 | 20.600 | 20.600
HD 400 x 509 | + | Nb,y,Rd | 20.900 | 20.900 | 20.900 | 20.900 | 20.800 | 20.500 | 20.200 | 19.700 | 19.000 | 18.400 | 17.600 | 16.800 | 16.000 | 15.000 | 14.100 | 13.100 | 12.100
|  | Nb,z,Rd | 20.900 | 20.900 | 20.500 | 19.800 | 19.200 | 18.500 | 17.800 | 16.400 | 14.800 | 13.200 | 11.700 | 10.200 | 8.940 | 7.840 | 6.890 | 6.080 | 5.400
|  | Nb,T,Rd | 20.900 | 20.900 | 20.700 | 20.300 | 20.100 | 19.800 | 19.600 | 19.400 | 19.200 | 19.100 | 19.000 | 19.000 | 18.900 | 18.900 | 18.800 | 18.800 | 18.800
HD 400 x 463 | + | Nb,y,Rd | 19.000 | 19.000 | 19.000 | 19.000 | 18.900 | 18.600 | 18.300 | 17.800 | 17.200 | 16.600 | 15.900 | 15.200 | 14.400 | 13.500 | 12.600 | 11.700 | 10.800
|  | Nb,z,Rd | 19.000 | 19.000 | 18.600 | 18.000 | 17.400 | 16.800 | 16.100 | 14.800 | 13.400 | 11.900 | 10.500 | 9.160 | 8.000 | 7.000 | 6.150 | 5.430 | 4.810
|  | Nb,T,Rd | 19.000 | 19.000 | 18.800 | 18.400 | 18.100 | 17.900 | 17.700 | 17.400 | 17.200 | 17.100 | 17.000 | 17.000 | 16.900 | 16.900 | 16.800 | 16.800 | 16.800
HD 400 x 421 | + | Nb,y,Rd | 17.300 | 17.300 | 17.300 | 17.300 | 17.200 | 16.900 | 16.700 | 16.200 | 15.700 | 15.100 | 14.400 | 13.700 | 13.000 | 12.200 | 11.300 | 10.500 | 9.670
|  | Nb,z,Rd | 17.300 | 17.300 | 16.900 | 16.400 | 15.800 | 15.200 | 14.700 | 13.400 | 12.100 | 10.800 | 9.460 | 8.270 | 7.220 | 6.310 | 5.540 | 4.890 | 4.330
|  | Nb,T,Rd | 17.300 | 17.300 | 17.000 | 16.700 | 16.400 | 16.200 | 16.000 | 15.700 | 15.500 | 15.400 | 15.300 | 15.200 | 15.100 | 15.100 | 15.100 | 15.000 | 15.000
HD 400 x 382 | + | Nb,y,Rd | 15.700 | 15.700 | 15.700 | 15.700 | 15.500 | 15.300 | 15.100 | 14.700 | 14.200 | 13.600 | 13.000 | 12.400 | 11.700 | 10.900 | 10.200 | 9.390 | 8.640
|  | Nb,z,Rd | 15.700 | 15.700 | 15.300 | 14.800 | 14.300 | 13.800 | 13.300 | 12.100 | 10.900 | 9.690 | 8.500 | 7.420 | 6.470 | 5.650 | 4.960 | 4.370 | 3.870
|  | Nb,T,Rd | 15.700 | 15.700 | 15.400 | 15.100 | 14.800 | 14.500 | 14.300 | 14.000 | 13.800 | 13.700 | 13.600 | 13.500 | 13.400 | 13.400 | 13.400 | 13.300 | 13.300
HD 400 x 347 | + | Nb,y,Rd | 14.300 | 14.300 | 14.300 | 14.300 | 14.100 | 13.900 | 13.700 | 13.300 | 12.800 | 12.300 | 11.800 | 11.200 | 10.500 | 9.830 | 9.120 | 8.410 | 7.720
|  | Nb,z,Rd | 14.300 | 14.300 | 13.900 | 13.400 | 13.000 | 12.500 | 12.000 | 11.000 | 9.870 | 8.750 | 7.670 | 6.690 | 5.820 | 5.090 | 4.460 | 3.930 | 3.480
|  | Nb,T,Rd | 14.300 | 14.300 | 13.900 | 13.600 | 13.300 | 13.100 | 12.900 | 12.600 | 12.300 | 12.200 | 12.100 | 12.000 | 11.900 | 11.900 | 11.800 | 11.800 | 11.800
HD 400 x 314 |  | Nb,y,Rd | 12.500 | 12.500 | 12.500 | 12.500 | 12.400 | 12.200 | 12.000 | 11.700 | 11.300 | 10.800 | 10.300 | 9.820 | 9.250 | 8.650 | 8.020 | 7.400 | 6.800
|  | Nb,z,Rd | 12.500 | 12.500 | 12.200 | 11.800 | 11.400 | 11.000 | 10.600 | 9.650 | 8.690 | 7.710 | 6.760 | 5.900 | 5.150 | 4.500 | 3.940 | 3.480 | 3.080
|  | Nb,T,Rd | 12.500 | 12.500 | 12.200 | 11.900 | 11.600 | 11.400 | 11.200 | 10.900 | 10.700 | 10.500 | 10.400 | 10.300 | 10.200 | 10.200 | 10.100 | 10.100 | 10.100
HD 400 x 287 |  | Nb,y,Rd | 11.500 | 11.500 | 11.500 | 11.500 | 11.300 | 11.200 | 11.000 | 10.700 | 10.300 | 9.910 | 9.470 | 8.980 | 8.450 | 7.890 | 7.310 | 6.740 | 6.180
|  | Nb,z,Rd | 11.500 | 11.500 | 11.200 | 10.800 | 10.500 | 10.100 | 9.670 | 8.840 | 7.950 | 7.050 | 6.180 | 5.390 | 4.700 | 4.100 | 3.600 | 3.170 | 2.810
|  | Nb,T,Rd | 11.500 | 11.500 | 11.200 | 10.900 | 10.600 | 10.400 | 10.200 | 9.890 | 9.660 | 9.480 | 9.350 | 9.240 | 9.160 | 9.100 | 9.050 | 9.010 | 8.980
HD 400 x 262 |  | Nb,y,Rd | 10.500 | 10.500 | 10.500 | 10.500 | 10.400 | 10.200 | 10.100 | 9.740 | 9.400 | 9.030 | 8.620 | 8.160 | 7.670 | 7.150 | 6.620 | 6.090 | 5.590
|  | Nb,z,Rd | 10.500 | 10.500 | 10.200 | 9.880 | 9.540 | 9.180 | 8.820 | 8.050 | 7.230 | 6.400 | 5.610 | 4.890 | 4.260 | 3.710 | 3.260 | 2.870 | 2.540
|  | Nb,T,Rd | 10.500 | 10.500 | 10.200 | 9.920 | 9.660 | 9.440 | 9.240 | 8.910 | 8.660 | 8.470 | 8.320 | 8.210 | 8.120 | 8.050 | 7.990 | 7.950 | 7.910
HD 400 x 237 |  | Nb,y,Rd | 9.440 | 9.440 | 9.440 | 9.440 | 9.310 | 9.170 | 9.030 | 8.740 | 8.430 | 8.090 | 7.720 | 7.300 | 6.850 | 6.380 | 5.890 | 5.420 | 4.960
|  | Nb,z,Rd | 9.440 | 9.440 | 9.180 | 8.870 | 8.560 | 8.240 | 7.910 | 7.210 | 6.470 | 5.720 | 5.010 | 4.360 | 3.790 | 3.310 | 2.900 | 2.550 | 2.260
|  | Nb,T,Rd | 9.440 | 9.430 | 9.150 | 8.880 | 8.640 | 8.420 | 8.230 | 7.890 | 7.630 | 7.430 | 7.270 | 7.140 | 7.040 | 6.960 | 6.900 | 6.850 | 6.810
HD 400 x 216 |  | Nb,y,Rd | 8.640 | 8.640 | 8.640 | 8.640 | 8.520 | 8.390 | 8.260 | 8.000 | 7.710 | 7.390 | 7.040 | 6.660 | 6.240 | 5.810 | 5.360 | 4.920 | 4.500
|  | Nb,z,Rd | 8.640 | 8.640 | 8.400 | 8.120 | 7.840 | 7.540 | 7.240 | 6.600 | 5.920 | 5.230 | 4.570 | 3.980 | 3.460 | 3.010 | 2.640 | 2.320 | 2.060
|  | Nb,T,Rd | 8.640 | 8.630 | 8.360 | 8.110 | 7.880 | 7.660 | 7.470 | 7.130 | 6.860 | 6.640 | 6.470 | 6.340 | 6.230 | 6.140 | 6.070 | 6.010 | 5.960
HD 400 x 187 |  | Nb,y,Rd | 7.450 | 7.450 | 7.450 | 7.440 | 7.340 | 7.230 | 7.120 | 6.880 | 6.630 | 6.360 | 6.050 | 5.710 | 5.350 | 4.960 | 4.580 | 4.200 | 3.830
|  | Nb,z,Rd | 7.450 | 7.450 | 7.240 | 6.990 | 6.740 | 6.490 | 6.220 | 5.660 | 5.070 | 4.470 | 3.900 | 3.390 | 2.940 | 2.560 | 2.240 | 1.970 | 1.750
|  | Nb,T,Rd | 7.450 | 7.430 | 7.190 | 6.960 | 6.750 | 6.550 | 6.360 | 6.020 | 5.740 | 5.500 | 5.320 | 5.160 | 5.040 | 4.940 | 4.860 | 4.790 | 4.730
HD 360 x 196 |  | Nb,y,Rd | 7.850 | 7.850 | 7.850 | 7.840 | 7.730 | 7.620 | 7.500 | 7.260 | 6.990 | 6.700 | 6.380 | 6.020 | 5.640 | 5.240 | 4.830 | 4.430 | 4.050
|  | Nb,z,Rd | 7.850 | 7.840 | 7.570 | 7.300 | 7.020 | 6.740 | 6.440 | 5.810 | 5.150 | 4.500 | 3.890 | 3.350 | 2.890 | 2.510 | 2.190 | 1.920 | 1.700
|  | Nb,T,Rd | 7.850 | 7.810 | 7.550 | 7.320 | 7.100 | 6.890 | 6.710 | 6.390 | 6.130 | 5.920 | 5.760 | 5.630 | 5.530 | 5.450 | 5.380 | 5.330 | 5.280
HD 360 x 179 |  | Nb,y,Rd | 7.160 | 7.160 | 7.160 | 7.150 | 7.050 | 6.940 | 6.840 | 6.610 | 6.370 | 6.100 | 5.800 | 5.480 | 5.130 | 4.760 | 4.380 | 4.020 | 3.670
|  | Nb,z,Rd | 7.160 | 7.150 | 6.900 | 6.650 | 6.400 | 6.140 | 5.860 | 5.290 | 4.680 | 4.080 | 3.530 | 3.040 | 2.620 | 2.270 | 1.980 | 1.740 | 1.540
|  | Nb,T,Rd | 7.160 | 7.110 | 6.880 | 6.650 | 6.440 | 6.250 | 6.060 | 5.740 | 5.470 | 5.260 | 5.080 | 4.940 | 4.830 | 4.740 | 4.660 | 4.600 | 4.550
HD 360 x 162 |  | Nb,y,Rd | 6.470 | 6.470 | 6.470 | 6.460 | 6.370 | 6.270 | 6.180 | 5.970 | 5.750 | 5.510 | 5.240 | 4.940 | 4.620 | 4.290 | 3.950 | 3.620 | 3.300
|  | Nb,z,Rd | 6.470 | 6.460 | 6.230 | 6.010 | 5.780 | 5.540 | 5.290 | 4.770 | 4.220 | 3.680 | 3.180 | 2.730 | 2.360 | 2.040 | 1.780 | 1.560 | 1.380
|  | Nb,T,Rd | 6.470 | 6.420 | 6.200 | 5.990 | 5.800 | 5.610 | 5.430 | 5.110 | 4.840 | 4.610 | 4.430 | 4.280 | 4.160 | 4.060 | 3.980 | 3.910 | 3.860
HD 360 x 147 |  | Nb,y,Rd | 5.890 | 5.890 | 5.890 | 5.880 | 5.800 | 5.710 | 5.620 | 5.430 | 5.230 | 5.000 | 4.760 | 4.480 | 4.190 | 3.880 | 3.570 | 3.270 | 2.980
|  | Nb,z,Rd | 5.890 | 5.880 | 5.670 | 5.470 | 5.260 | 5.040 | 4.810 | 4.330 | 3.820 | 3.330 | 2.870 | 2.470 | 2.130 | 1.840 | 1.610 | 1.410 | 1.240
|  | Nb,T,Rd | 5.890 | 5.840 | 5.640 | 5.440 | 5.260 | 5.080 | 4.900 | 4.590 | 4.310 | 4.080 | 3.890 | 3.730 | 3.600 | 3.500 | 3.410 | 3.340 | 3.280
HD 360 x 134 |  | Nb,y,Rd | 5.350 | 5.350 | 5.350 | 5.340 | 5.260 | 5.180 | 5.100 | 4.930 | 4.740 | 4.530 | 4.310 | 4.060 | 3.790 | 3.500 | 3.220 | 2.940 | 2.680
|  | Nb,z,Rd | 5.350 | 5.340 | 5.150 | 4.960 | 4.770 | 4.570 | 4.360 | 3.920 | 3.460 | 3.010 | 2.600 | 2.230 | 1.920 | 1.670 | 1.450 | 1.270 | 1.120
|  | Nb,T,Rd | 5.350 | 5.300 | 5.110 | 4.930 | 4.760 | 4.580 | 4.420 | 4.110 | 3.830 | 3.600 | 3.400 | 3.240 | 3.110 | 3.000 | 2.910 | 2.840 | 2.770
HD 320 x 300 | + | Nb,y,Rd | 12.300 | 12.300 | 12.300 | 12.300 | 12.100 | 11.900 | 11.700 | 11.300 | 10.800 | 10.300 | 9.700 | 9.080 | 8.410 | 7.720 | 7.040 | 6.390 | 5.800
|  | Nb,z,Rd | 12.300 | 12.000 | 11.500 | 11.000 | 10.500 | 9.890 | 9.290 | 8.040 | 6.810 | 5.700 | 4.760 | 4.010 | 3.400 | 2.900 | 2.510 | 2.180 | 1.920
|  | Nb,T,Rd | 12.300 | 12.200 | 11.900 | 11.700 | 11.500 | 11.400 | 11.300 | 11.200 | 11.100 | 11.000 | 11.000 | 11.000 | 10.900 | 10.900 | 10.900 | 10.900 | 10.900
HD 320 x 245 |  | Nb,y,Rd | 9.780 | 9.780 | 9.780 | 9.720 | 9.570 | 9.410 | 9.260 | 8.920 | 8.550 | 8.140 | 7.680 | 7.180 | 6.640 | 6.090 | 5.550 | 5.040 | 4.560
|  | Nb,z,Rd | 9.780 | 9.570 | 9.160 | 8.750 | 8.320 | 7.870 | 7.400 | 6.410 | 5.430 | 4.550 | 3.810 | 3.210 | 2.720 | 2.330 | 2.010 | 1.750 | 1.540
|  | Nb,T,Rd | 9.780 | 9.640 | 9.380 | 9.160 | 9.000 | 8.870 | 8.760 | 8.620 | 8.520 | 8.460 | 8.420 | 8.390 | 8.360 | 8.340 | 8.330 | 8.320 | 8.310
HD 320 x 198 |  | Nb,y,Rd | 7.910 | 7.910 | 7.910 | 7.840 | 7.720 | 7.580 | 7.450 | 7.170 | 6.850 | 6.500 | 6.110 | 5.680 | 5.230 | 4.780 | 4.330 | 3.920 | 3.540
|  | Nb,z,Rd | 7.910 | 7.720 | 7.380 | 7.040 | 6.680 | 6.310 | 5.920 | 5.100 | 4.300 | 3.590 | 2.990 | 2.510 | 2.130 | 1.820 | 1.570 | 1.370 | 1.200
|  | Nb,T,Rd | 7.910 | 7.760 | 7.510 | 7.300 | 7.130 | 6.990 | 6.880 | 6.710 | 6.590 | 6.510 | 6.460 | 6.420 | 6.380 | 6.360 | 6.340 | 6.330 | 6.310
HD 320 x 158 |  | Nb,y,Rd | 6.310 | 6.310 | 6.310 | 6.240 | 6.140 | 6.030 | 5.920 | 5.690 | 5.430 | 5.140 | 4.820 | 4.460 | 4.100 | 3.720 | 3.370 | 3.040 | 2.740
|  | Nb,z,Rd | 6.310 | 6.140 | 5.870 | 5.590 | 5.300 | 5.000 | 4.680 | 4.020 | 3.370 | 2.800 | 2.340 | 1.960 | 1.650 | 1.410 | 1.220 | 1.060 | 930
|  | Nb,T,Rd | 6.310 | 6.150 | 5.930 | 5.740 | 5.570 | 5.430 | 5.300 | 5.110 | 4.970 | 4.870 | 4.800 | 4.740 | 4.700 | 4.670 | 4.650 | 4.620 | 4.610
HD 320 x 127 |  | Nb,y,Rd | 5.060 | 5.060 | 5.060 | 5.000 | 4.910 | 4.830 | 4.740 | 4.550 | 4.330 | 4.090 | 3.830 | 3.540 | 3.240 | 2.930 | 2.650 | 2.380 | 2.140
|  | Nb,z,Rd | 5.060 | 4.920 | 4.700 | 4.470 | 4.230 | 3.980 | 3.720 | 3.180 | 2.660 | 2.210 | 1.840 | 1.540 | 1.300 | 1.110 | 955 | 830 | 728
|  | Nb,T,Rd | 5.060 | 4.910 | 4.720 | 4.540 | 4.390 | 4.240 | 4.120 | 3.910 | 3.750 | 3.630 | 3.540 | 3.480 | 3.420 | 3.380 | 3.350 | 3.320 | 3.300
HD 320 x 97.6 |  | Nb,y,Rd | 4.020 | 4.020 | 4.020 | 3.960 | 3.890 | 3.820 | 3.740 | 3.580 | 3.400 | 3.200 | 2.980 | 2.740 | 2.490 | 2.250 | 2.020 | 1.810 | 1.620
|  | Nb,z,Rd | 4.020 | 3.890 | 3.710 | 3.520 | 3.330 | 3.120 | 2.910 | 2.470 | 2.060 | 1.700 | 1.400 | 1.170 | 989 | 843 | 726 | 631 | 553
|  | Nb,T,Rd | 4.020 | 3.880 | 3.710 | 3.550 | 3.400 | 3.260 | 3.130 | 2.900 | 2.720 | 2.580 | 2.480 | 2.390 | 2.320 | 2.270 | 2.230 | 2.200 | 2.170
HD 320 x 74.2 |  | Nb,y,Rd | 3.050 | 3.050 | 3.050 | 3.000 | 2.950 | 2.890 | 2.830 | 2.700 | 2.560 | 2.400 | 2.220 | 2.030 | 1.840 | 1.650 | 1.480 | 1.320 | 1.180
|  | Nb,z,Rd | 3.050 | 2.940 | 2.800 | 2.650 | 2.500 | 2.340 | 2.170 | 1.820 | 1.500 | 1.230 | 1.020 | 845 | 711 | 605 | 520 | 452 | 396
|  | Nb,T,Rd | 3.050 | 2.940 | 2.800 | 2.670 | 2.540 | 2.420 | 2.300 | 2.090 | 1.910 | 1.770 | 1.660 | 1.570 | 1.510 | 1.450 | 1.410 | 1.380 | 1.350
HD 260 x 299 | + | Nb,y,Rd | 12.300 | 12.300 | 12.300 | 12.100 | 11.800 | 11.600 | 11.400 | 10.800 | 10.300 | 9.590 | 8.850 | 8.060 | 7.270 | 6.510 | 5.810 | 5.180 | 4.630
|  | Nb,z,Rd | 12.300 | 11.800 | 11.300 | 10.700 | 10.000 | 9.380 | 8.700 | 7.310 | 6.020 | 4.930 | 4.060 | 3.380 | 2.840 | 2.420 | 2.080 | 1.800 | 1.580
|  | Nb,T,Rd | 12.300 | 12.200 | 12.000 | 11.800 | 11.700 | 11.700 | 11.600 | 11.600 | 11.500 | 11.500 | 11.500 | 11.500 | 11.500 | 11.500 | 11.500 | 11.500 | 11.500
HD 260 x 225 | + | Nb,y,Rd | 9.250 | 9.250 | 9.210 | 9.040 | 8.860 | 8.670 | 8.480 | 8.060 | 7.570 | 7.030 | 6.430 | 5.800 | 5.180 | 4.600 | 4.080 | 3.620 | 3.220
|  | Nb,z,Rd | 9.250 | 8.870 | 8.420 | 7.960 | 7.470 | 6.950 | 6.410 | 5.340 | 4.360 | 3.550 | 2.910 | 2.410 | 2.020 | 1.720 | 1.480 | 1.280 | 1.120
|  | Nb,T,Rd | 9.250 | 9.060 | 8.850 | 8.710 | 8.610 | 8.530 | 8.480 | 8.410 | 8.370 | 8.340 | 8.330 | 8.320 | 8.310 | 8.300 | 8.290 | 8.290 | 8.290
HD 260 x 172 |  | Nb,y,Rd | 6.890 | 6.890 | 6.850 | 6.720 | 6.580 | 6.440 | 6.290 | 5.960 | 5.590 | 5.170 | 4.710 | 4.230 | 3.770 | 3.340 | 2.950 | 2.620 | 2.320
|  | Nb,z,Rd | 6.890 | 6.610 | 6.270 | 5.930 | 5.570 | 5.180 | 4.780 | 3.980 | 3.260 | 2.650 | 2.180 | 1.800 | 1.520 | 1.290 | 1.110 | 959 | 840
|  | Nb,T,Rd | 6.890 | 6.690 | 6.490 | 6.350 | 6.240 | 6.160 | 6.100 | 6.010 | 5.960 | 5.920 | 5.900 | 5.880 | 5.870 | 5.860 | 5.850 | 5.850 | 5.840
HD 260 x 142 |  | Nb,y,Rd | 5.660 | 5.660 | 5.610 | 5.500 | 5.380 | 5.260 | 5.140 | 4.860 | 4.540 | 4.180 | 3.780 | 3.380 | 2.990 | 2.640 | 2.330 | 2.060 | 1.830
|  | Nb,z,Rd | 5.660 | 5.410 | 5.130 | 4.840 | 4.530 | 4.210 | 3.870 | 3.200 | 2.600 | 2.110 | 1.730 | 1.430 | 1.200 | 1.020 | 876 | 759 | 664
|  | Nb,T,Rd | 5.660 | 5.450 | 5.270 | 5.120 | 5.000 | 4.920 | 4.840 | 4.740 | 4.680 | 4.640 | 4.600 | 4.580 | 4.570 | 4.560 | 4.550 | 4.540 | 4.530
HD 260 x 114 |  | Nb,y,Rd | 4.570 | 4.570 | 4.530 | 4.430 | 4.340 | 4.240 | 4.130 | 3.900 | 3.630 | 3.330 | 3.000 | 2.670 | 2.360 | 2.070 | 1.820 | 1.610 | 1.430
|  | Nb,z,Rd | 4.570 | 4.360 | 4.130 | 3.890 | 3.640 | 3.370 | 3.100 | 2.550 | 2.070 | 1.670 | 1.370 | 1.130 | 947 | 803 | 689 | 597 | 522
|  | Nb,T,Rd | 4.570 | 4.370 | 4.200 | 4.060 | 3.940 | 3.850 | 3.770 | 3.650 | 3.570 | 3.520 | 3.480 | 3.450 | 3.430 | 3.410 | 3.400 | 3.390 | 3.380
HD 260 x 93.0 |  | Nb,y,Rd | 3.710 | 3.710 | 3.670 | 3.600 | 3.520 | 3.440 | 3.350 | 3.150 | 2.930 | 2.680 | 2.410 | 2.140 | 1.880 | 1.650 | 1.450 | 1.280 | 1.130
|  | Nb,z,Rd | 3.710 | 3.540 | 3.350 | 3.150 | 2.940 | 2.720 | 2.500 | 2.050 | 1.650 | 1.340 | 1.090 | 900 | 754 | 639 | 548 | 475 | 415
|  | Nb,T,Rd | 3.710 | 3.540 | 3.380 | 3.250 | 3.130 | 3.030 | 2.940 | 2.810 | 2.720 | 2.650 | 2.600 | 2.570 | 2.540 | 2.520 | 2.500 | 2.490 | 2.480
HD 260 x 68.2 |  | Nb,y,Rd | 2.800 | 2.800 | 2.760 | 2.700 | 2.640 | 2.570 | 2.500 | 2.350 | 2.170 | 1.970 | 1.750 | 1.540 | 1.350 | 1.180 | 1.030 | 908 | 802
|  | Nb,z,Rd | 2.800 | 2.660 | 2.510 | 2.360 | 2.190 | 2.020 | 1.840 | 1.500 | 1.200 | 968 | 788 | 649 | 543 | 460 | 394 | 342 | 298
|  | Nb,T,Rd | 2.780 | 2.640 | 2.510 | 2.390 | 2.270 | 2.170 | 2.080 | 1.920 | 1.810 | 1.730 | 1.660 | 1.620 | 1.580 | 1.550 | 1.530 | 1.510 | 1.500
HD 260 x 54.1 |  | Nb,y,Rd | 2.230 | 2.230 | 2.190 | 2.140 | 2.090 | 2.040 | 1.980 | 1.860 | 1.710 | 1.540 | 1.370 | 1.200 | 1.040 | 911 | 796 | 699 | 617
|  | Nb,z,Rd | 2.220 | 2.100 | 1.980 | 1.860 | 1.730 | 1.590 | 1.440 | 1.160 | 930 | 745 | 605 | 498 | 416 | 352 | 302 | 261 | 228
|  | Nb,T,Rd | 2.210 | 2.090 | 1.980 | 1.870 | 1.770 | 1.670 | 1.590 | 1.440 | 1.320 | 1.240 | 1.180 | 1.130 | 1.090 | 1.060 | 1.040 | 1.020 | 1.010
+ HISTAR® Streckgrenzen wurden eingesetzt zur Berechnung der Bemessungswerte dieses Profils
∗ Das Profil kann unter zentrischem Druck in Klasse 4 fallen
Kursiv angezeigte Werte zeigen Klasse 4 Querschnitte unter reinem Druck an, welches bei der Ermittlund der Tragfähigkeiten berücksichtigt wurde
Für Druckbeanspruchbarkeiten Nc,Rd, s. Werte von Npl,Rd in den Tabellen für Normalkraft und Biegung
Diese Daten wurden von der Orange Book-Website heruntergeladen (http://orangebook.arcelormittal.com/de-de/bemessungswerte/deutscher-na/stutzen/hd/biegeknicktragfahigkeit/s355-histar355/) an 09.11.2023 um 10:26
© 2023, SCI und ArcelorMittal Commercial Sections S.A. Diese Daten unterliegen den gleichen Bedingungen wie auf der Orange Book-Website definiert (http://orangebook.arcelormittal.com/terms-conditions/)