## HL-HLZ-axialforcebending-S355-E
Eurocode 3 - Deutscher Nationaler Anhang (EN 1993-1-1:2005, EN 10365)
Breite I-Träger mit besonders breiten Flanschen - HL und HLZ, Normalkraft und Biegung für: S355/HISTAR®355
Tragfähigkeitsnachweise des Querschnitts und Stabilitätsnachweise
Profilbezeichnung |  | Querschnittstragfähigkeitsnachweis | [12 empty] | Knickstabilitätsnachweis
und Tragfähigkeiten |  | n Grenzwert | Momententragfähigkeit Mc,y,Rd, Mc,z,Rd (kNm) und abgeminderte Momententragfähigkeit MN,y,Rd, MN,z,Rd (kNm) | [11 empty] | n Grenzwert | Drucknormalkrafttragfähigkeit Nb,y,Rd, Nb,z,Rd (kN) und Momententragfähigkeit Mb,Rd (kNm)
(kN, kNm) |  | Klasse 3 | für Verhältnisse von Bemessungsnormalkraftbeanspruchung und Bemessungswert der plastischen Normalkrafttragfähigkeit n = NEd / Npl,Rd | [11 empty] | Klasse 3 | für Knicklängen L (m) innerhalb der Grenzwerte für n = NEd / Npl,Rd
|  | Klasse 2 | n | 0,0 | 0,1 | 0,2 | 0,3 | 0,4 | 0,5 | 0,6 | 0,7 | 0,8 | 0,9 | 1,0 | Klasse 2 | L (m) | 1,0 | 1,5 | 2,0 | 2,5 | 3,0 | 3,5 | 4,0 | 5,0 | 6,0 | 7,0 | 8,0 | 9,0 | 10,0 | 11,0 | 12,0 | 13,0 | 14,0
HLZ 1100 D | ∗ |  | Mc,y,Rd | 8.360 | 8.360 | 7.390 | 7.390 | 7.390 | 7.390 | 7.390 | 7.390 | X | X | $ | 0,722 | Nb,y,Rd | 18.100 | 18.100 | 18.100 | 18.100 | 18.100 | 18.100 | 18.100 | 18.100 | 18.100 | 18.100 | 18.000 | 17.900 | 17.800 | 17.600 | 17.500 | 17.400 | 17.200
Npl,Rd = 19.900 |  | entfällt | Mc,z,Rd | 1.380 | 1.380 | 875 | 875 | 875 | 875 | 875 | 875 | X | X | $ |  | Nb,z,Rd | 18.100 | 18.100 | 17.700 | 17.300 | 16.900 | 16.400 | 15.900 | 14.800 | 13.400 | 12.000 | 10.500 | 9.110 | 7.870 | 6.820 | 5.940 | 5.200 | 4.580
fyWel,y = 7.390 |  | 0,184 | MN,y,Rd | 8.360 | 8.360 | – | – | – | – | – | – | – | – | – | 0,722 | Mb,Rd | 6.720 | 6.720 | 6.720 | 6.720 | 6.720 | 6.720 | 6.610 | 6.230 | 5.840 | 5.460 | 5.080 | 4.720 | 4.370 | 4.050 | 3.760 | 3.500 | 3.260
fyWel,z = 875 |  |  | MN,z,Rd | 1.380 | 1.380 | – | – | – | – | – | – | – | – | – | 0,184 | Mb,Rd | 7.600 | 7.600 | 7.600 | 7.600 | 7.600 | 7.600 | 7.360 | 6.890 | 6.420 | 5.960 | 5.500 | 5.060 | 4.660 | 4.290 | 3.960 | 3.660 | 3.400
HLZ 1100 C | ∗ |  | Mc,y,Rd | 7.910 | 7.910 | 7.010 | 7.010 | 7.010 | 7.010 | 7.010 | X | X | X | $ | 0,667 | Nb,y,Rd | 17.200 | 17.200 | 17.200 | 17.200 | 17.200 | 17.200 | 17.200 | 17.200 | 17.200 | 17.200 | 17.100 | 17.000 | 16.900 | 16.700 | 16.600 | 16.500 | 16.400
Npl,Rd = 18.900 |  | entfällt | Mc,z,Rd | 1.300 | 1.300 | 823 | 823 | 823 | 823 | 823 | X | X | X | $ |  | Nb,z,Rd | 17.200 | 17.200 | 16.800 | 16.400 | 16.000 | 15.600 | 15.100 | 14.000 | 12.700 | 11.300 | 9.910 | 8.580 | 7.410 | 6.420 | 5.580 | 4.880 | 4.300
fyWel,y = 7.010 |  | 0,162 | MN,y,Rd | 7.910 | 7.910 | – | – | – | – | – | – | – | – | – | 0,667 | Mb,Rd | 6.370 | 6.370 | 6.370 | 6.370 | 6.370 | 6.370 | 6.250 | 5.880 | 5.510 | 5.140 | 4.780 | 4.420 | 4.090 | 3.780 | 3.500 | 3.250 | 3.020
fyWel,z = 823 |  |  | MN,z,Rd | 1.300 | 1.300 | – | – | – | – | – | – | – | – | – | 0,162 | Mb,Rd | 7.200 | 7.200 | 7.200 | 7.200 | 7.200 | 7.180 | 6.950 | 6.510 | 6.050 | 5.600 | 5.160 | 4.740 | 4.350 | 3.990 | 3.680 | 3.400 | 3.150
HLZ 1100 B | ∗ |  | Mc,y,Rd | 7.470 | 7.470 | 6.620 | 6.620 | 6.620 | 6.620 | 6.620 | X | X | X | $ | 0,611 | Nb,y,Rd | 16.300 | 16.300 | 16.300 | 16.300 | 16.300 | 16.300 | 16.300 | 16.300 | 16.300 | 16.300 | 16.200 | 16.100 | 16.000 | 15.800 | 15.700 | 15.600 | 15.500
Npl,Rd = 17.900 |  | entfällt | Mc,z,Rd | 1.210 | 1.210 | 771 | 771 | 771 | 771 | 771 | X | X | X | $ |  | Nb,z,Rd | 16.300 | 16.300 | 15.900 | 15.500 | 15.100 | 14.700 | 14.300 | 13.200 | 12.000 | 10.700 | 9.320 | 8.060 | 6.950 | 6.020 | 5.230 | 4.580 | 4.030
fyWel,y = 6.620 |  | 0,141 | MN,y,Rd | 7.470 | 7.470 | – | – | – | – | – | – | – | – | – | 0,611 | Mb,Rd | 6.020 | 6.020 | 6.020 | 6.020 | 6.020 | 6.020 | 5.900 | 5.540 | 5.190 | 4.830 | 4.470 | 4.130 | 3.810 | 3.520 | 3.250 | 3.000 | 2.790
fyWel,z = 771 |  |  | MN,z,Rd | 1.210 | 1.210 | – | – | – | – | – | – | – | – | – | 0,141 | Mb,Rd | 6.790 | 6.790 | 6.790 | 6.790 | 6.790 | 6.760 | 6.550 | 6.120 | 5.690 | 5.250 | 4.820 | 4.420 | 4.040 | 3.710 | 3.400 | 3.140 | 2.900
HLZ 1100 A | ∗ |  | Mc,y,Rd | 7.130 | 7.130 | 6.310 | 6.310 | 6.310 | 6.310 | 6.310 | X | X | X | $ | 0,611 | Nb,y,Rd | 15.700 | 15.700 | 15.700 | 15.700 | 15.700 | 15.700 | 15.700 | 15.700 | 15.700 | 15.700 | 15.600 | 15.500 | 15.400 | 15.300 | 15.200 | 15.100 | 14.900
Npl,Rd = 17.300 |  | entfällt | Mc,z,Rd | 1.140 | 1.140 | 722 | 722 | 722 | 722 | 722 | X | X | X | $ |  | Nb,z,Rd | 15.700 | 15.700 | 15.300 | 15.000 | 14.600 | 14.100 | 13.700 | 12.700 | 11.500 | 10.100 | 8.830 | 7.620 | 6.560 | 5.670 | 4.920 | 4.300 | 3.780
fyWel,y = 6.310 |  | 0,146 | MN,y,Rd | 7.130 | 7.130 | – | – | – | – | – | – | – | – | – | 0,611 | Mb,Rd | 5.730 | 5.730 | 5.730 | 5.730 | 5.730 | 5.730 | 5.600 | 5.260 | 4.910 | 4.560 | 4.220 | 3.890 | 3.580 | 3.290 | 3.030 | 2.800 | 2.600
fyWel,z = 722 |  |  | MN,z,Rd | 1.140 | 1.140 | – | – | – | – | – | – | – | – | – | 0,146 | Mb,Rd | 6.480 | 6.480 | 6.480 | 6.480 | 6.480 | 6.440 | 6.230 | 5.820 | 5.390 | 4.970 | 4.550 | 4.160 | 3.800 | 3.470 | 3.180 | 2.920 | 2.700
HL 1100 x 607 | + |  | Mc,y,Rd | 11.720 | 11.720 | 11.720 | 11.720 | 10.130 | 10.130 | 10.130 | 10.130 | 10.130 | 10.130 | 10.130 | 1,000 | Nb,y,Rd | 25.000 | 25.000 | 25.000 | 25.000 | 25.000 | 25.000 | 25.000 | 25.000 | 25.000 | 24.900 | 24.700 | 24.400 | 24.200 | 23.900 | 23.600 | 23.400 | 23.100
Npl,Rd = 27.400 |  | 1,000 | Mc,z,Rd | 1.740 | 1.740 | 1.740 | 1.740 | 1.100 | 1.100 | 1.100 | 1.100 | 1.100 | 1.100 | 1.100 |  | Nb,z,Rd | 25.000 | 24.700 | 23.800 | 22.900 | 21.900 | 20.900 | 19.900 | 17.700 | 15.400 | 13.300 | 11.300 | 9.650 | 8.270 | 7.130 | 6.190 | 5.420 | 4.770
fyWel,y = 10.130 |  | 0,381 | MN,y,Rd | 11.720 | 11.720 | 11.720 | 10.360 | – | – | – | – | – | – | – | 1,000 | Mb,Rd | 9.210 | 9.210 | 9.210 | 9.210 | 9.210 | 9.190 | 8.920 | 8.380 | 7.860 | 7.360 | 6.880 | 6.430 | 6.010 | 5.630 | 5.280 | 4.970 | 4.680
fyWel,z = 1.100 |  |  | MN,z,Rd | 1.740 | 1.740 | 1.740 | 1.740 | – | – | – | – | – | – | – | 0,381 | Mb,Rd | 10.650 | 10.650 | 10.650 | 10.650 | 10.650 | 10.450 | 10.110 | 9.430 | 8.780 | 8.140 | 7.540 | 6.980 | 6.480 | 6.020 | 5.620 | 5.250 | 4.930
HL 1100 x 548 | + ∗ |  | Mc,y,Rd | 10.550 | 10.550 | 10.550 | 10.550 | 9.170 | 9.170 | 9.170 | 9.170 | 9.170 | 9.170 | $ | 0,983 | Nb,y,Rd | 22.500 | 22.500 | 22.500 | 22.500 | 22.500 | 22.500 | 22.500 | 22.500 | 22.500 | 22.500 | 22.300 | 22.100 | 21.800 | 21.600 | 21.400 | 21.100 | 20.800
Npl,Rd = 24.800 |  | entfällt | Mc,z,Rd | 1.550 | 1.550 | 1.550 | 1.550 | 984 | 984 | 984 | 984 | 984 | 984 | $ |  | Nb,z,Rd | 22.500 | 22.300 | 21.500 | 20.600 | 19.800 | 18.900 | 17.900 | 15.900 | 13.800 | 11.900 | 10.100 | 8.620 | 7.380 | 6.360 | 5.520 | 4.830 | 4.250
fyWel,y = 9.170 |  | 0,312 | MN,y,Rd | 10.550 | 10.550 | 10.550 | 9.340 | – | – | – | – | – | – | – | 0,983 | Mb,Rd | 8.330 | 8.330 | 8.330 | 8.330 | 8.330 | 8.290 | 8.030 | 7.530 | 7.040 | 6.560 | 6.100 | 5.670 | 5.280 | 4.910 | 4.590 | 4.300 | 4.030
fyWel,z = 984 |  |  | MN,z,Rd | 1.550 | 1.550 | 1.550 | 1.550 | – | – | – | – | – | – | – | 0,312 | Mb,Rd | 9.600 | 9.600 | 9.600 | 9.600 | 9.600 | 9.380 | 9.060 | 8.440 | 7.820 | 7.220 | 6.650 | 6.130 | 5.650 | 5.230 | 4.850 | 4.520 | 4.230
HL 1100 R | + ∗ |  | Mc,y,Rd | 9.520 | 9.520 | 9.520 | 8.290 | 8.290 | 8.290 | 8.290 | 8.290 | 8.290 | X | $ | 0,877 | Nb,y,Rd | 20.500 | 20.500 | 20.500 | 20.500 | 20.500 | 20.500 | 20.500 | 20.500 | 20.500 | 20.500 | 20.300 | 20.100 | 19.800 | 19.600 | 19.400 | 19.200 | 18.900
Npl,Rd = 22.600 |  | entfällt | Mc,z,Rd | 1.380 | 1.380 | 1.380 | 876 | 876 | 876 | 876 | 876 | 876 | X | $ |  | Nb,z,Rd | 20.500 | 20.300 | 19.500 | 18.700 | 17.900 | 17.100 | 16.200 | 14.300 | 12.400 | 10.600 | 9.040 | 7.690 | 6.580 | 5.660 | 4.910 | 4.290 | 3.780
fyWel,y = 8.290 |  | 0,272 | MN,y,Rd | 9.520 | 9.520 | 9.520 | – | – | – | – | – | – | – | – | 0,877 | Mb,Rd | 7.530 | 7.530 | 7.530 | 7.530 | 7.530 | 7.460 | 7.230 | 6.760 | 6.300 | 5.840 | 5.410 | 5.000 | 4.620 | 4.280 | 3.980 | 3.710 | 3.470
fyWel,z = 876 |  |  | MN,z,Rd | 1.380 | 1.380 | 1.380 | – | – | – | – | – | – | – | – | 0,272 | Mb,Rd | 8.660 | 8.660 | 8.660 | 8.660 | 8.660 | 8.430 | 8.140 | 7.550 | 6.970 | 6.410 | 5.870 | 5.380 | 4.940 | 4.540 | 4.190 | 3.890 | 3.620
HL 1100 M | ∗ |  | Mc,y,Rd | 8.070 | 8.070 | 7.080 | 7.080 | 7.080 | 7.080 | 7.080 | X | X | X | $ | 0,682 | Nb,y,Rd | 17.300 | 17.300 | 17.300 | 17.300 | 17.300 | 17.300 | 17.300 | 17.300 | 17.300 | 17.300 | 17.200 | 17.100 | 17.000 | 16.800 | 16.700 | 16.600 | 16.500
Npl,Rd = 19.000 |  | entfällt | Mc,z,Rd | 1.160 | 1.160 | 745 | 745 | 745 | 745 | 745 | X | X | X | $ |  | Nb,z,Rd | 17.300 | 17.200 | 16.700 | 16.200 | 15.700 | 15.200 | 14.600 | 13.300 | 11.700 | 10.100 | 8.590 | 7.280 | 6.190 | 5.300 | 4.580 | 3.980 | 3.490
fyWel,y = 7.080 |  | 0,181 | MN,y,Rd | 8.070 | 8.070 | – | – | – | – | – | – | – | – | – | 0,682 | Mb,Rd | 6.430 | 6.430 | 6.430 | 6.430 | 6.430 | 6.380 | 6.170 | 5.760 | 5.360 | 4.960 | 4.570 | 4.210 | 3.870 | 3.570 | 3.300 | 3.060 | 2.850
fyWel,z = 745 |  |  | MN,z,Rd | 1.160 | 1.160 | – | – | – | – | – | – | – | – | – | 0,181 | Mb,Rd | 7.330 | 7.330 | 7.330 | 7.330 | 7.330 | 7.150 | 6.900 | 6.400 | 5.900 | 5.400 | 4.940 | 4.500 | 4.110 | 3.760 | 3.460 | 3.200 | 2.960
HL 1100 B | ∗ |  | Mc,y,Rd | 7.240 | 7.240 | 6.380 | 6.380 | 6.380 | 6.380 | X | X | X | X | $ | 0,574 | Nb,y,Rd | 15.600 | 15.600 | 15.600 | 15.600 | 15.600 | 15.600 | 15.600 | 15.600 | 15.600 | 15.600 | 15.500 | 15.400 | 15.300 | 15.200 | 15.100 | 15.000 | 14.800
Npl,Rd = 17.100 |  | entfällt | Mc,z,Rd | 1.030 | 1.030 | 664 | 664 | 664 | 664 | X | X | X | X | $ |  | Nb,z,Rd | 15.600 | 15.500 | 15.100 | 14.600 | 14.200 | 13.700 | 13.100 | 11.900 | 10.500 | 9.000 | 7.640 | 6.460 | 5.490 | 4.700 | 4.050 | 3.530 | 3.090
fyWel,y = 6.380 |  | 0,136 | MN,y,Rd | 7.240 | 7.240 | – | – | – | – | – | – | – | – | – | 0,574 | Mb,Rd | 5.800 | 5.800 | 5.800 | 5.800 | 5.800 | 5.730 | 5.540 | 5.160 | 4.780 | 4.410 | 4.040 | 3.700 | 3.390 | 3.110 | 2.860 | 2.640 | 2.450
fyWel,z = 664 |  |  | MN,z,Rd | 1.030 | 1.030 | – | – | – | – | – | – | – | – | – | 0,136 | Mb,Rd | 6.590 | 6.590 | 6.590 | 6.590 | 6.590 | 6.400 | 6.180 | 5.710 | 5.250 | 4.790 | 4.350 | 3.950 | 3.590 | 3.270 | 2.990 | 2.750 | 2.540
HL 1100 A | ∗ |  | Mc,y,Rd | 6.310 | 5.560 | 5.560 | 5.560 | 5.560 | X | X | X | X | $ | $ | 0,467 | Nb,y,Rd | 13.700 | 13.700 | 13.700 | 13.700 | 13.700 | 13.700 | 13.700 | 13.700 | 13.700 | 13.700 | 13.600 | 13.500 | 13.400 | 13.300 | 13.200 | 13.100 | 13.000
Npl,Rd = 15.100 |  | entfällt | Mc,z,Rd | 888 | 572 | 572 | 572 | 572 | X | X | X | X | $ | $ |  | Nb,z,Rd | 13.700 | 13.600 | 13.200 | 12.800 | 12.400 | 12.000 | 11.500 | 10.400 | 9.110 | 7.810 | 6.620 | 5.590 | 4.740 | 4.060 | 3.500 | 3.040 | 2.660
fyWel,y = 5.560 |  | 0,092 | MN,y,Rd | 6.310 | – | – | – | – | – | – | – | – | – | – | 0,467 | Mb,Rd | 5.050 | 5.050 | 5.050 | 5.050 | 5.050 | 4.980 | 4.810 | 4.470 | 4.130 | 3.790 | 3.460 | 3.150 | 2.860 | 2.610 | 2.380 | 2.190 | 2.020
fyWel,z = 572 |  |  | MN,z,Rd | 888 | – | – | – | – | – | – | – | – | – | – | 0,092 | Mb,Rd | 5.730 | 5.730 | 5.730 | 5.730 | 5.730 | 5.560 | 5.350 | 4.940 | 4.520 | 4.100 | 3.710 | 3.340 | 3.020 | 2.730 | 2.480 | 2.270 | 2.090
HL 1000 x 976 | + |  | Mc,y,Rd | 17.860 | 17.860 | 17.860 | 17.860 | 17.860 | 17.860 | 17.860 | 17.860 | 17.860 | 17.860 | 17.860 | 0 | Nb,y,Rd | 40.100 | 40.100 | 40.100 | 40.100 | 40.100 | 40.100 | 40.100 | 40.100 | 40.100 | 39.900 | 39.500 | 39.100 | 38.600 | 38.200 | 37.700 | 37.200 | 36.800
Npl,Rd = 44.100 |  | entfällt | Mc,z,Rd | 3.140 | 3.140 | 3.140 | 3.140 | 3.140 | 3.140 | 3.140 | 3.140 | 3.140 | 3.140 | 3.140 |  | Nb,z,Rd | 40.100 | 40.000 | 38.700 | 37.300 | 35.900 | 34.500 | 33.000 | 29.800 | 26.400 | 23.100 | 20.000 | 17.300 | 14.900 | 12.900 | 11.300 | 9.920 | 8.770
fyWel,y = 15.050 |  | 1,000 | MN,y,Rd | 17.860 | 17.860 | 17.640 | 15.430 | 13.230 | 11.020 | 8.820 | 6.610 | 4.410 | 2.200 | 0 | 1,000 | Mb,Rd | 16.230 | 16.230 | 16.230 | 16.230 | 16.230 | 16.230 | 15.940 | 15.150 | 14.430 | 13.750 | 13.120 | 12.540 | 11.990 | 11.470 | 10.990 | 10.540 | 10.120
fyWel,z = 1.970 |  |  | MN,z,Rd | 3.140 | 3.140 | 3.140 | 3.140 | 3.140 | 3.020 | 2.740 | 2.300 | 1.700 | 931 | 0
HL 1000 x 883 | + |  | Mc,y,Rd | 16.070 | 16.070 | 16.070 | 16.070 | 16.070 | 16.070 | 16.070 | 16.070 | 16.070 | 16.070 | 16.070 | 0 | Nb,y,Rd | 36.300 | 36.300 | 36.300 | 36.300 | 36.300 | 36.300 | 36.300 | 36.300 | 36.300 | 36.200 | 35.800 | 35.400 | 35.000 | 34.600 | 34.100 | 33.700 | 33.300
Npl,Rd = 39.900 |  | entfällt | Mc,z,Rd | 2.800 | 2.800 | 2.800 | 2.800 | 2.800 | 2.800 | 2.800 | 2.800 | 2.800 | 2.800 | 2.800 |  | Nb,z,Rd | 36.300 | 36.300 | 35.000 | 33.700 | 32.500 | 31.100 | 29.800 | 26.800 | 23.800 | 20.700 | 17.900 | 15.400 | 13.300 | 11.500 | 10.100 | 8.830 | 7.800
fyWel,y = 13.630 |  | 1,000 | MN,y,Rd | 16.070 | 16.070 | 15.890 | 13.900 | 11.920 | 9.930 | 7.940 | 5.960 | 3.970 | 1.990 | 0 | 1,000 | Mb,Rd | 14.610 | 14.610 | 14.610 | 14.610 | 14.610 | 14.610 | 14.260 | 13.520 | 12.830 | 12.180 | 11.580 | 11.020 | 10.490 | 10.000 | 9.540 | 9.120 | 8.730
fyWel,z = 1.760 |  |  | MN,z,Rd | 2.800 | 2.800 | 2.800 | 2.800 | 2.790 | 2.690 | 2.450 | 2.060 | 1.520 | 832 | 0
HL 1000 x 748 | + |  | Mc,y,Rd | 13.450 | 13.450 | 13.450 | 13.450 | 13.450 | 13.450 | 13.450 | 13.450 | 13.450 | 13.450 | 13.450 | 0 | Nb,y,Rd | 30.800 | 30.800 | 30.800 | 30.800 | 30.800 | 30.800 | 30.800 | 30.800 | 30.800 | 30.600 | 30.300 | 29.900 | 29.600 | 29.200 | 28.900 | 28.500 | 28.100
Npl,Rd = 33.800 |  | entfällt | Mc,z,Rd | 2.290 | 2.290 | 2.290 | 2.290 | 2.290 | 2.290 | 2.290 | 2.290 | 2.290 | 2.290 | 2.290 |  | Nb,z,Rd | 30.800 | 30.600 | 29.600 | 28.500 | 27.400 | 26.200 | 25.000 | 22.400 | 19.800 | 17.200 | 14.800 | 12.700 | 10.900 | 9.450 | 8.230 | 7.210 | 6.360
fyWel,y = 11.510 |  | 1,000 | MN,y,Rd | 13.450 | 13.450 | 13.340 | 11.680 | 10.010 | 8.340 | 6.670 | 5.000 | 3.340 | 1.670 | 0 | 1,000 | Mb,Rd | 12.220 | 12.220 | 12.220 | 12.220 | 12.220 | 12.160 | 11.810 | 11.140 | 10.510 | 9.910 | 9.350 | 8.820 | 8.340 | 7.890 | 7.480 | 7.100 | 6.760
fyWel,z = 1.450 |  |  | MN,z,Rd | 2.290 | 2.290 | 2.290 | 2.290 | 2.290 | 2.220 | 2.020 | 1.700 | 1.250 | 688 | 0
HL 1000 x 642 | + |  | Mc,y,Rd | 11.400 | 11.400 | 11.400 | 11.400 | 11.400 | 11.400 | 11.400 | 11.400 | 11.400 | 11.400 | 11.400 | 0 | Nb,y,Rd | 26.400 | 26.400 | 26.400 | 26.400 | 26.400 | 26.400 | 26.400 | 26.400 | 26.400 | 26.200 | 25.900 | 25.600 | 25.300 | 25.000 | 24.700 | 24.400 | 24.100
Npl,Rd = 29.000 |  | entfällt | Mc,z,Rd | 1.910 | 1.910 | 1.910 | 1.910 | 1.910 | 1.910 | 1.910 | 1.910 | 1.910 | 1.910 | 1.910 |  | Nb,z,Rd | 26.400 | 26.200 | 25.300 | 24.300 | 23.300 | 22.300 | 21.300 | 19.000 | 16.700 | 14.400 | 12.400 | 10.600 | 9.100 | 7.860 | 6.840 | 5.990 | 5.280
fyWel,y = 9.830 |  | 1,000 | MN,y,Rd | 11.400 | 11.400 | 11.360 | 9.940 | 8.520 | 7.100 | 5.680 | 4.260 | 2.840 | 1.420 | 0 | 1,000 | Mb,Rd | 10.360 | 10.360 | 10.360 | 10.360 | 10.360 | 10.240 | 9.930 | 9.320 | 8.740 | 8.180 | 7.660 | 7.170 | 6.720 | 6.310 | 5.940 | 5.610 | 5.300
fyWel,z = 1.210 |  |  | MN,z,Rd | 1.910 | 1.910 | 1.910 | 1.910 | 1.910 | 1.850 | 1.690 | 1.420 | 1.050 | 579 | 0
HL 1000 x 591 | + |  | Mc,y,Rd | 10.480 | 10.480 | 10.480 | 10.480 | 10.480 | 10.480 | 10.480 | 10.480 | 10.480 | 10.480 | 10.480 | 0 | Nb,y,Rd | 24.300 | 24.300 | 24.300 | 24.300 | 24.300 | 24.300 | 24.300 | 24.300 | 24.300 | 24.100 | 23.900 | 23.600 | 23.300 | 23.000 | 22.700 | 22.500 | 22.100
Npl,Rd = 26.700 |  | entfällt | Mc,z,Rd | 1.740 | 1.740 | 1.740 | 1.740 | 1.740 | 1.740 | 1.740 | 1.740 | 1.740 | 1.740 | 1.740 |  | Nb,z,Rd | 24.300 | 24.100 | 23.300 | 22.400 | 21.500 | 20.500 | 19.500 | 17.500 | 15.300 | 13.200 | 11.300 | 9.680 | 8.310 | 7.180 | 6.240 | 5.460 | 4.820
fyWel,y = 9.090 |  | 1,000 | MN,y,Rd | 10.480 | 10.480 | 10.430 | 9.130 | 7.830 | 6.520 | 5.220 | 3.910 | 2.610 | 1.300 | 0 | 1,000 | Mb,Rd | 9.530 | 9.530 | 9.530 | 9.530 | 9.530 | 9.390 | 9.100 | 8.520 | 7.960 | 7.430 | 6.930 | 6.460 | 6.030 | 5.640 | 5.300 | 4.980 | 4.700
fyWel,z = 1.110 |  |  | MN,z,Rd | 1.740 | 1.740 | 1.740 | 1.740 | 1.740 | 1.690 | 1.540 | 1.300 | 960 | 527 | 0
HL 1000 x 554 | + |  | Mc,y,Rd | 9.760 | 9.760 | 9.760 | 9.760 | 9.760 | 9.760 | 9.760 | 9.760 | 9.760 | 9.760 | 9.760 | 0 | Nb,y,Rd | 22.800 | 22.800 | 22.800 | 22.800 | 22.800 | 22.800 | 22.800 | 22.800 | 22.800 | 22.600 | 22.400 | 22.100 | 21.800 | 21.600 | 21.300 | 21.000 | 20.700
Npl,Rd = 25.100 |  | entfällt | Mc,z,Rd | 1.610 | 1.610 | 1.610 | 1.610 | 1.610 | 1.610 | 1.610 | 1.610 | 1.610 | 1.610 | 1.610 |  | Nb,z,Rd | 22.800 | 22.600 | 21.800 | 20.900 | 20.100 | 19.200 | 18.300 | 16.300 | 14.300 | 12.300 | 10.500 | 8.980 | 7.700 | 6.650 | 5.780 | 5.060 | 4.460
fyWel,y = 8.480 |  | 1,000 | MN,y,Rd | 9.760 | 9.760 | 9.760 | 8.540 | 7.320 | 6.100 | 4.880 | 3.660 | 2.440 | 1.220 | 0 | 1,000 | Mb,Rd | 8.880 | 8.880 | 8.880 | 8.880 | 8.880 | 8.720 | 8.440 | 7.890 | 7.360 | 6.840 | 6.360 | 5.910 | 5.500 | 5.120 | 4.790 | 4.490 | 4.230
fyWel,z = 1.030 |  |  | MN,z,Rd | 1.610 | 1.610 | 1.610 | 1.610 | 1.610 | 1.570 | 1.430 | 1.210 | 895 | 492 | 0
HL 1000 x 539 | + |  | Mc,y,Rd | 9.520 | 9.520 | 9.520 | 9.520 | 9.520 | 9.520 | 9.520 | 9.520 | 9.520 | 9.520 | 9.520 | 0 | Nb,y,Rd | 22.200 | 22.200 | 22.200 | 22.200 | 22.200 | 22.200 | 22.200 | 22.200 | 22.200 | 22.000 | 21.800 | 21.500 | 21.300 | 21.000 | 20.800 | 20.500 | 20.200
Npl,Rd = 24.400 |  | entfällt | Mc,z,Rd | 1.580 | 1.580 | 1.580 | 1.580 | 1.580 | 1.580 | 1.580 | 1.580 | 1.580 | 1.580 | 1.580 |  | Nb,z,Rd | 22.200 | 22.000 | 21.200 | 20.400 | 19.600 | 18.700 | 17.800 | 15.900 | 13.900 | 12.000 | 10.200 | 8.760 | 7.510 | 6.480 | 5.640 | 4.930 | 4.350
fyWel,y = 8.290 |  | 1,000 | MN,y,Rd | 9.520 | 9.520 | 9.490 | 8.300 | 7.120 | 5.930 | 4.740 | 3.560 | 2.370 | 1.190 | 0 | 1,000 | Mb,Rd | 8.660 | 8.660 | 8.660 | 8.660 | 8.660 | 8.510 | 8.230 | 7.690 | 7.160 | 6.660 | 6.180 | 5.730 | 5.330 | 4.960 | 4.640 | 4.340 | 4.080
fyWel,z = 1.000 |  |  | MN,z,Rd | 1.580 | 1.580 | 1.580 | 1.580 | 1.580 | 1.530 | 1.390 | 1.170 | 869 | 477 | 0
HL 1000 x 483 | + ∗ |  | Mc,y,Rd | 8.490 | 8.490 | 8.490 | 7.430 | 7.430 | 7.430 | 7.430 | 7.430 | 7.430 | 7.430 | $ | 1,000 | Nb,y,Rd | 19.900 | 19.900 | 19.900 | 19.900 | 19.900 | 19.900 | 19.900 | 19.900 | 19.900 | 19.700 | 19.500 | 19.300 | 19.000 | 18.800 | 18.600 | 18.300 | 18.100
Npl,Rd = 21.800 |  | entfällt | Mc,z,Rd | 1.390 | 1.390 | 1.390 | 891 | 891 | 891 | 891 | 891 | 891 | 891 | $ |  | Nb,z,Rd | 19.900 | 19.700 | 19.000 | 18.200 | 17.500 | 16.700 | 15.900 | 14.100 | 12.300 | 10.600 | 9.070 | 7.740 | 6.640 | 5.720 | 4.970 | 4.350 | 3.830
fyWel,y = 7.430 |  | 0,295 | MN,y,Rd | 8.490 | 8.490 | 8.470 | – | – | – | – | – | – | – | – | 1,000 | Mb,Rd | 6.760 | 6.760 | 6.760 | 6.760 | 6.760 | 6.720 | 6.520 | 6.110 | 5.720 | 5.330 | 4.960 | 4.620 | 4.300 | 4.010 | 3.740 | 3.510 | 3.300
fyWel,z = 891 |  |  | MN,z,Rd | 1.390 | 1.390 | 1.390 | – | – | – | – | – | – | – | – | 0,295 | Mb,Rd | 7.720 | 7.720 | 7.720 | 7.720 | 7.720 | 7.560 | 7.300 | 6.810 | 6.310 | 5.840 | 5.390 | 4.970 | 4.590 | 4.260 | 3.950 | 3.690 | 3.450
HL 1000 x 443 | + ∗ |  | Mc,y,Rd | 7.730 | 7.730 | 7.730 | 6.780 | 6.780 | 6.780 | 6.780 | 6.780 | 6.780 | X | $ | 0,894 | Nb,y,Rd | 18.200 | 18.200 | 18.200 | 18.200 | 18.200 | 18.200 | 18.200 | 18.200 | 18.200 | 18.100 | 17.800 | 17.600 | 17.400 | 17.200 | 17.000 | 16.800 | 16.500
Npl,Rd = 20.000 |  | entfällt | Mc,z,Rd | 1.250 | 1.250 | 1.250 | 804 | 804 | 804 | 804 | 804 | 804 | X | $ |  | Nb,z,Rd | 18.200 | 18.000 | 17.300 | 16.700 | 16.000 | 15.200 | 14.500 | 12.900 | 11.200 | 9.610 | 8.190 | 6.980 | 5.980 | 5.150 | 4.470 | 3.910 | 3.450
fyWel,y = 6.780 |  | 0,256 | MN,y,Rd | 7.730 | 7.730 | 7.730 | – | – | – | – | – | – | – | – | 0,894 | Mb,Rd | 6.160 | 6.160 | 6.160 | 6.160 | 6.160 | 6.110 | 5.920 | 5.540 | 5.160 | 4.800 | 4.450 | 4.120 | 3.810 | 3.540 | 3.290 | 3.070 | 2.880
fyWel,z = 804 |  |  | MN,z,Rd | 1.250 | 1.250 | 1.250 | – | – | – | – | – | – | – | – | 0,256 | Mb,Rd | 7.030 | 7.030 | 7.030 | 7.030 | 7.030 | 6.860 | 6.620 | 6.150 | 5.690 | 5.240 | 4.810 | 4.420 | 4.060 | 3.740 | 3.460 | 3.220 | 3.000
HL 1000 M | ∗ |  | Mc,y,Rd | 7.060 | 7.060 | 6.230 | 6.230 | 6.230 | 6.230 | 6.230 | 6.230 | X | X | $ | 0,764 | Nb,y,Rd | 16.500 | 16.500 | 16.500 | 16.500 | 16.500 | 16.500 | 16.500 | 16.500 | 16.500 | 16.400 | 16.300 | 16.200 | 16.100 | 15.900 | 15.800 | 15.700 | 15.500
Npl,Rd = 18.100 |  | entfällt | Mc,z,Rd | 1.160 | 1.160 | 745 | 745 | 745 | 745 | 745 | 745 | X | X | $ |  | Nb,z,Rd | 16.500 | 16.400 | 16.000 | 15.500 | 15.100 | 14.600 | 14.000 | 12.800 | 11.400 | 9.900 | 8.470 | 7.210 | 6.150 | 5.280 | 4.560 | 3.980 | 3.490
fyWel,y = 6.230 |  | 0,196 | MN,y,Rd | 7.060 | 7.060 | – | – | – | – | – | – | – | – | – | 0,764 | Mb,Rd | 5.670 | 5.670 | 5.670 | 5.670 | 5.670 | 5.640 | 5.460 | 5.120 | 4.770 | 4.440 | 4.110 | 3.800 | 3.520 | 3.260 | 3.030 | 2.820 | 2.640
fyWel,z = 745 |  |  | MN,z,Rd | 1.160 | 1.160 | – | – | – | – | – | – | – | – | – | 0,196 | Mb,Rd | 6.420 | 6.420 | 6.420 | 6.420 | 6.420 | 6.290 | 6.080 | 5.660 | 5.240 | 4.820 | 4.430 | 4.070 | 3.740 | 3.440 | 3.180 | 2.950 | 2.750
HL 1000 B | ∗ |  | Mc,y,Rd | 6.330 | 6.330 | 5.610 | 5.610 | 5.610 | 5.610 | 5.610 | X | X | X | $ | 0,638 | Nb,y,Rd | 14.800 | 14.800 | 14.800 | 14.800 | 14.800 | 14.800 | 14.800 | 14.800 | 14.800 | 14.800 | 14.700 | 14.600 | 14.500 | 14.300 | 14.200 | 14.100 | 14.000
Npl,Rd = 16.300 |  | entfällt | Mc,z,Rd | 1.030 | 1.030 | 666 | 666 | 666 | 666 | 666 | X | X | X | $ |  | Nb,z,Rd | 14.800 | 14.800 | 14.400 | 14.000 | 13.600 | 13.100 | 12.600 | 11.500 | 10.200 | 8.850 | 7.560 | 6.430 | 5.480 | 4.700 | 4.060 | 3.540 | 3.100
fyWel,y = 5.610 |  | 0,147 | MN,y,Rd | 6.330 | 6.330 | – | – | – | – | – | – | – | – | – | 0,638 | Mb,Rd | 5.100 | 5.100 | 5.100 | 5.100 | 5.100 | 5.060 | 4.900 | 4.580 | 4.260 | 3.940 | 3.640 | 3.350 | 3.080 | 2.840 | 2.630 | 2.440 | 2.270
fyWel,z = 666 |  |  | MN,z,Rd | 1.030 | 1.030 | – | – | – | – | – | – | – | – | – | 0,147 | Mb,Rd | 5.760 | 5.760 | 5.760 | 5.760 | 5.760 | 5.630 | 5.440 | 5.050 | 4.660 | 4.270 | 3.910 | 3.570 | 3.260 | 2.990 | 2.750 | 2.540 | 2.360
HL 1000 A | ∗ |  | Mc,y,Rd | 5.450 | 4.850 | 4.850 | 4.850 | 4.850 | X | X | X | X | X | $ | 0,488 | Nb,y,Rd | 12.800 | 12.800 | 12.800 | 12.800 | 12.800 | 12.800 | 12.800 | 12.800 | 12.800 | 12.800 | 12.700 | 12.600 | 12.500 | 12.400 | 12.300 | 12.200 | 12.100
Npl,Rd = 14.100 |  | entfällt | Mc,z,Rd | 881 | 571 | 571 | 571 | 571 | X | X | X | X | X | $ |  | Nb,z,Rd | 12.800 | 12.800 | 12.400 | 12.100 | 11.700 | 11.300 | 10.900 | 9.920 | 8.800 | 7.620 | 6.510 | 5.530 | 4.720 | 4.040 | 3.490 | 3.040 | 2.670
fyWel,y = 4.850 |  | 0,089 | MN,y,Rd | 5.450 | – | – | – | – | – | – | – | – | – | – | 0,488 | Mb,Rd | 4.410 | 4.410 | 4.410 | 4.410 | 4.410 | 4.370 | 4.220 | 3.940 | 3.650 | 3.360 | 3.080 | 2.820 | 2.580 | 2.360 | 2.170 | 2.000 | 1.850
fyWel,z = 571 |  |  | MN,z,Rd | 881 | – | – | – | – | – | – | – | – | – | – | 0,089 | Mb,Rd | 4.960 | 4.960 | 4.960 | 4.960 | 4.960 | 4.840 | 4.660 | 4.320 | 3.970 | 3.630 | 3.300 | 2.990 | 2.710 | 2.470 | 2.260 | 2.070 | 1.910
HL 1000 AA | ∗ |  | Mc,y,Rd | 4.920 | 4.360 | 4.360 | 4.360 | 4.360 | X | X | X | X | $ | $ | 0,488 | Nb,y,Rd | 11.800 | 11.800 | 11.800 | 11.800 | 11.800 | 11.800 | 11.800 | 11.800 | 11.800 | 11.800 | 11.700 | 11.600 | 11.500 | 11.400 | 11.300 | 11.200 | 11.100
Npl,Rd = 13.000 |  | entfällt | Mc,z,Rd | 774 | 500 | 500 | 500 | 500 | X | X | X | X | $ | $ |  | Nb,z,Rd | 11.800 | 11.800 | 11.400 | 11.100 | 10.800 | 10.400 | 9.980 | 9.030 | 7.950 | 6.840 | 5.800 | 4.910 | 4.170 | 3.570 | 3.080 | 2.680 | 2.350
fyWel,y = 4.360 |  | 0,097 | MN,y,Rd | 4.920 | – | – | – | – | – | – | – | – | – | – | 0,488 | Mb,Rd | 3.960 | 3.960 | 3.960 | 3.960 | 3.960 | 3.900 | 3.770 | 3.510 | 3.240 | 2.970 | 2.710 | 2.470 | 2.240 | 2.040 | 1.870 | 1.720 | 1.580
fyWel,z = 500 |  |  | MN,z,Rd | 774 | – | – | – | – | – | – | – | – | – | – | 0,097 | Mb,Rd | 4.470 | 4.470 | 4.470 | 4.470 | 4.470 | 4.340 | 4.180 | 3.860 | 3.540 | 3.210 | 2.900 | 2.620 | 2.360 | 2.140 | 1.940 | 1.780 | 1.630
HL 920 x 1377 | + |  | Mc,y,Rd | 24.030 | 24.030 | 24.030 | 24.030 | 24.030 | 24.030 | 24.030 | 24.030 | 24.030 | 24.030 | 24.030 | 0 | Nb,y,Rd | 56.600 | 56.600 | 56.600 | 56.600 | 56.600 | 56.600 | 56.600 | 56.600 | 56.600 | 56.200 | 55.600 | 54.900 | 54.300 | 53.600 | 52.900 | 52.200 | 51.500
Npl,Rd = 62.300 |  | entfällt | Mc,z,Rd | 5.030 | 5.030 | 5.030 | 5.030 | 5.030 | 5.030 | 5.030 | 5.030 | 5.030 | 5.030 | 5.030 |  | Nb,z,Rd | 56.600 | 56.600 | 55.400 | 53.700 | 51.900 | 50.100 | 48.300 | 44.300 | 40.200 | 35.900 | 31.700 | 27.800 | 24.400 | 21.400 | 18.800 | 16.600 | 14.700
fyWel,y = 19.700 |  | 1,000 | MN,y,Rd | 24.030 | 24.030 | 23.720 | 20.750 | 17.790 | 14.820 | 11.860 | 8.890 | 5.930 | 2.960 | 0 | 1,000 | Mb,Rd | 21.840 | 21.840 | 21.840 | 21.840 | 21.840 | 21.840 | 21.840 | 21.330 | 20.580 | 19.900 | 19.270 | 18.680 | 18.120 | 17.590 | 17.080 | 16.600 | 16.140
fyWel,z = 3.100 |  |  | MN,z,Rd | 5.030 | 5.030 | 5.030 | 5.030 | 5.020 | 4.840 | 4.390 | 3.680 | 2.720 | 1.490 | 0
HL 920 x 1269 | + |  | Mc,y,Rd | 22.710 | 22.710 | 22.710 | 22.710 | 22.710 | 22.710 | 22.710 | 22.710 | 22.710 | 22.710 | 22.710 | 0 | Nb,y,Rd | 52.200 | 52.200 | 52.200 | 52.200 | 52.200 | 52.200 | 52.200 | 52.200 | 52.200 | 51.900 | 51.300 | 50.700 | 50.100 | 49.500 | 48.900 | 48.300 | 47.600
Npl,Rd = 57.400 |  | entfällt | Mc,z,Rd | 4.660 | 4.660 | 4.660 | 4.660 | 4.660 | 4.660 | 4.660 | 4.660 | 4.660 | 4.660 | 4.660 |  | Nb,z,Rd | 52.200 | 52.200 | 51.100 | 49.500 | 47.800 | 46.200 | 44.500 | 40.900 | 37.000 | 33.100 | 29.200 | 25.600 | 22.400 | 19.700 | 17.300 | 15.300 | 13.600
fyWel,y = 18.830 |  | 1,000 | MN,y,Rd | 22.710 | 22.710 | 21.930 | 19.190 | 16.450 | 13.710 | 10.970 | 8.220 | 5.480 | 2.740 | 0 | 1,000 | Mb,Rd | 20.640 | 20.640 | 20.640 | 20.640 | 20.640 | 20.640 | 20.640 | 20.050 | 19.310 | 18.640 | 18.020 | 17.440 | 16.890 | 16.370 | 15.870 | 15.400 | 14.950
fyWel,z = 2.920 |  |  | MN,z,Rd | 4.660 | 4.660 | 4.660 | 4.660 | 4.630 | 4.400 | 3.950 | 3.290 | 2.410 | 1.310 | 0
HL 920 x 1194 | + |  | Mc,y,Rd | 21.240 | 21.240 | 21.240 | 21.240 | 21.240 | 21.240 | 21.240 | 21.240 | 21.240 | 21.240 | 21.240 | 0 | Nb,y,Rd | 49.100 | 49.100 | 49.100 | 49.100 | 49.100 | 49.100 | 49.100 | 49.100 | 49.100 | 48.800 | 48.200 | 47.700 | 47.100 | 46.600 | 46.000 | 45.400 | 44.800
Npl,Rd = 54.000 |  | entfällt | Mc,z,Rd | 4.320 | 4.320 | 4.320 | 4.320 | 4.320 | 4.320 | 4.320 | 4.320 | 4.320 | 4.320 | 4.320 |  | Nb,z,Rd | 49.100 | 49.100 | 48.000 | 46.500 | 44.900 | 43.300 | 41.700 | 38.300 | 34.600 | 30.800 | 27.200 | 23.800 | 20.800 | 18.200 | 16.000 | 14.100 | 12.500
fyWel,y = 17.690 |  | 1,000 | MN,y,Rd | 21.240 | 21.240 | 20.540 | 17.970 | 15.400 | 12.840 | 10.270 | 7.700 | 5.130 | 2.570 | 0 | 1,000 | Mb,Rd | 19.310 | 19.310 | 19.310 | 19.310 | 19.310 | 19.310 | 19.310 | 18.660 | 17.940 | 17.290 | 16.680 | 16.120 | 15.580 | 15.070 | 14.590 | 14.140 | 13.700
fyWel,z = 2.720 |  |  | MN,z,Rd | 4.320 | 4.320 | 4.320 | 4.320 | 4.290 | 4.080 | 3.670 | 3.050 | 2.240 | 1.220 | 0
HL 920 x 1077 | + |  | Mc,y,Rd | 18.950 | 18.950 | 18.950 | 18.950 | 18.950 | 18.950 | 18.950 | 18.950 | 18.950 | 18.950 | 18.950 | 0 | Nb,y,Rd | 44.300 | 44.300 | 44.300 | 44.300 | 44.300 | 44.300 | 44.300 | 44.300 | 44.300 | 43.900 | 43.400 | 42.900 | 42.400 | 41.900 | 41.400 | 40.800 | 40.300
Npl,Rd = 48.700 |  | entfällt | Mc,z,Rd | 3.810 | 3.810 | 3.810 | 3.810 | 3.810 | 3.810 | 3.810 | 3.810 | 3.810 | 3.810 | 3.810 |  | Nb,z,Rd | 44.300 | 44.300 | 43.200 | 41.800 | 40.400 | 38.900 | 37.400 | 34.200 | 30.900 | 27.400 | 24.100 | 21.000 | 18.400 | 16.000 | 14.100 | 12.400 | 11.000
fyWel,y = 15.900 |  | 1,000 | MN,y,Rd | 18.950 | 18.950 | 18.360 | 16.060 | 13.770 | 11.480 | 9.180 | 6.880 | 4.590 | 2.300 | 0 | 1,000 | Mb,Rd | 17.230 | 17.230 | 17.230 | 17.230 | 17.230 | 17.230 | 17.230 | 16.500 | 15.820 | 15.200 | 14.620 | 14.080 | 13.560 | 13.080 | 12.620 | 12.190 | 11.780
fyWel,z = 2.400 |  |  | MN,z,Rd | 3.810 | 3.810 | 3.810 | 3.810 | 3.790 | 3.610 | 3.240 | 2.700 | 1.980 | 1.080 | 0
HL 920 x 970 | + |  | Mc,y,Rd | 16.920 | 16.920 | 16.920 | 16.920 | 16.920 | 16.920 | 16.920 | 16.920 | 16.920 | 16.920 | 16.920 | 0 | Nb,y,Rd | 39.900 | 39.900 | 39.900 | 39.900 | 39.900 | 39.900 | 39.900 | 39.900 | 39.900 | 39.600 | 39.100 | 38.700 | 38.200 | 37.700 | 37.300 | 36.800 | 36.200
Npl,Rd = 43.900 |  | entfällt | Mc,z,Rd | 3.370 | 3.370 | 3.370 | 3.370 | 3.370 | 3.370 | 3.370 | 3.370 | 3.370 | 3.370 | 3.370 |  | Nb,z,Rd | 39.900 | 39.900 | 38.900 | 37.600 | 36.300 | 34.900 | 33.600 | 30.600 | 27.500 | 24.400 | 21.400 | 18.600 | 16.200 | 14.200 | 12.400 | 10.900 | 9.700
fyWel,y = 14.300 |  | 1,000 | MN,y,Rd | 16.920 | 16.920 | 16.420 | 14.370 | 12.320 | 10.260 | 8.210 | 6.160 | 4.100 | 2.050 | 0 | 1,000 | Mb,Rd | 15.380 | 15.380 | 15.380 | 15.380 | 15.380 | 15.380 | 15.300 | 14.610 | 13.970 | 13.370 | 12.820 | 12.290 | 11.800 | 11.340 | 10.910 | 10.500 | 10.120
fyWel,z = 2.130 |  |  | MN,z,Rd | 3.370 | 3.370 | 3.370 | 3.370 | 3.350 | 3.190 | 2.870 | 2.400 | 1.760 | 959 | 0
HL 920 x 787 | + |  | Mc,y,Rd | 13.490 | 13.490 | 13.490 | 13.490 | 13.490 | 13.490 | 13.490 | 13.490 | 13.490 | 13.490 | 13.490 | 0 | Nb,y,Rd | 32.300 | 32.300 | 32.300 | 32.300 | 32.300 | 32.300 | 32.300 | 32.300 | 32.300 | 32.000 | 31.700 | 31.300 | 30.900 | 30.500 | 30.100 | 29.700 | 29.300
Npl,Rd = 35.600 |  | entfällt | Mc,z,Rd | 2.640 | 2.640 | 2.640 | 2.640 | 2.640 | 2.640 | 2.640 | 2.640 | 2.640 | 2.640 | 2.640 |  | Nb,z,Rd | 32.300 | 32.300 | 31.400 | 30.300 | 29.200 | 28.100 | 27.000 | 24.500 | 21.900 | 19.300 | 16.900 | 14.600 | 12.700 | 11.100 | 9.690 | 8.530 | 7.550
fyWel,y = 11.560 |  | 1,000 | MN,y,Rd | 13.490 | 13.490 | 13.130 | 11.490 | 9.850 | 8.200 | 6.560 | 4.920 | 3.280 | 1.640 | 0 | 1,000 | Mb,Rd | 12.270 | 12.270 | 12.270 | 12.270 | 12.270 | 12.270 | 12.070 | 11.460 | 10.880 | 10.340 | 9.830 | 9.350 | 8.910 | 8.490 | 8.100 | 7.740 | 7.410
fyWel,z = 1.680 |  |  | MN,z,Rd | 2.640 | 2.640 | 2.640 | 2.640 | 2.620 | 2.500 | 2.260 | 1.880 | 1.380 | 754 | 0
HL 920 x 725 | + |  | Mc,y,Rd | 12.330 | 12.330 | 12.330 | 12.330 | 12.330 | 12.330 | 12.330 | 12.330 | 12.330 | 12.330 | 12.330 | 0 | Nb,y,Rd | 29.800 | 29.800 | 29.800 | 29.800 | 29.800 | 29.800 | 29.800 | 29.800 | 29.800 | 29.500 | 29.100 | 28.800 | 28.400 | 28.100 | 27.700 | 27.300 | 26.900
Npl,Rd = 32.800 |  | entfällt | Mc,z,Rd | 2.390 | 2.390 | 2.390 | 2.390 | 2.390 | 2.390 | 2.390 | 2.390 | 2.390 | 2.390 | 2.390 |  | Nb,z,Rd | 29.800 | 29.800 | 28.900 | 27.900 | 26.900 | 25.800 | 24.800 | 22.500 | 20.100 | 17.700 | 15.400 | 13.300 | 11.600 | 10.000 | 8.790 | 7.730 | 6.840
fyWel,y = 10.610 |  | 1,000 | MN,y,Rd | 12.330 | 12.330 | 12.030 | 10.520 | 9.020 | 7.520 | 6.010 | 4.510 | 3.010 | 1.500 | 0 | 1,000 | Mb,Rd | 11.210 | 11.210 | 11.210 | 11.210 | 11.210 | 11.210 | 10.980 | 10.400 | 9.850 | 9.330 | 8.840 | 8.380 | 7.950 | 7.550 | 7.180 | 6.840 | 6.520
fyWel,z = 1.520 |  |  | MN,z,Rd | 2.390 | 2.390 | 2.390 | 2.390 | 2.380 | 2.280 | 2.050 | 1.720 | 1.260 | 688 | 0
HL 920 x 656 | + |  | Mc,y,Rd | 11.100 | 11.100 | 11.100 | 11.100 | 11.100 | 11.100 | 11.100 | 11.100 | 11.100 | 11.100 | 11.100 | 0 | Nb,y,Rd | 27.000 | 27.000 | 27.000 | 27.000 | 27.000 | 27.000 | 27.000 | 27.000 | 27.000 | 26.700 | 26.400 | 26.000 | 25.700 | 25.400 | 25.000 | 24.700 | 24.300
Npl,Rd = 29.700 |  | entfällt | Mc,z,Rd | 2.140 | 2.140 | 2.140 | 2.140 | 2.140 | 2.140 | 2.140 | 2.140 | 2.140 | 2.140 | 2.140 |  | Nb,z,Rd | 27.000 | 27.000 | 26.100 | 25.200 | 24.300 | 23.300 | 22.300 | 20.300 | 18.100 | 15.900 | 13.800 | 11.900 | 10.300 | 8.990 | 7.850 | 6.900 | 6.100
fyWel,y = 9.610 |  | 1,000 | MN,y,Rd | 11.100 | 11.100 | 10.830 | 9.480 | 8.120 | 6.770 | 5.420 | 4.060 | 2.710 | 1.350 | 0 | 1,000 | Mb,Rd | 10.090 | 10.090 | 10.090 | 10.090 | 10.090 | 10.090 | 9.840 | 9.300 | 8.780 | 8.280 | 7.810 | 7.370 | 6.960 | 6.580 | 6.240 | 5.920 | 5.620
fyWel,z = 1.370 |  |  | MN,z,Rd | 2.140 | 2.140 | 2.140 | 2.140 | 2.130 | 2.040 | 1.840 | 1.540 | 1.130 | 616 | 0
HL 920 x 588 | + |  | Mc,y,Rd | 9.880 | 9.880 | 9.880 | 9.880 | 9.880 | 9.880 | 9.880 | 9.880 | 9.880 | 9.880 | 9.880 | 0 | Nb,y,Rd | 24.100 | 24.100 | 24.100 | 24.100 | 24.100 | 24.100 | 24.100 | 24.100 | 24.100 | 23.900 | 23.600 | 23.300 | 23.000 | 22.700 | 22.400 | 22.100 | 21.800
Npl,Rd = 26.600 |  | entfällt | Mc,z,Rd | 1.880 | 1.880 | 1.880 | 1.880 | 1.880 | 1.880 | 1.880 | 1.880 | 1.880 | 1.880 | 1.880 |  | Nb,z,Rd | 24.100 | 24.100 | 23.300 | 22.500 | 21.700 | 20.800 | 19.900 | 18.000 | 16.000 | 14.100 | 12.200 | 10.500 | 9.110 | 7.910 | 6.910 | 6.070 | 5.370
fyWel,y = 8.600 |  | 1,000 | MN,y,Rd | 9.880 | 9.880 | 9.650 | 8.450 | 7.240 | 6.030 | 4.830 | 3.620 | 2.410 | 1.210 | 0 | 1,000 | Mb,Rd | 8.980 | 8.980 | 8.980 | 8.980 | 8.980 | 8.980 | 8.720 | 8.210 | 7.720 | 7.250 | 6.810 | 6.390 | 6.000 | 5.650 | 5.320 | 5.030 | 4.760
fyWel,z = 1.210 |  |  | MN,z,Rd | 1.880 | 1.880 | 1.880 | 1.880 | 1.880 | 1.800 | 1.620 | 1.360 | 996 | 545 | 0
HL 920 x 537 | + |  | Mc,y,Rd | 8.970 | 8.970 | 8.970 | 8.970 | 8.970 | 8.970 | 8.970 | 8.970 | 8.970 | 8.970 | 8.970 | 0 | Nb,y,Rd | 22.000 | 22.000 | 22.000 | 22.000 | 22.000 | 22.000 | 22.000 | 22.000 | 22.000 | 21.800 | 21.500 | 21.200 | 21.000 | 20.700 | 20.400 | 20.100 | 19.800
Npl,Rd = 24.200 |  | entfällt | Mc,z,Rd | 1.700 | 1.700 | 1.700 | 1.700 | 1.700 | 1.700 | 1.700 | 1.700 | 1.700 | 1.700 | 1.700 |  | Nb,z,Rd | 22.000 | 22.000 | 21.300 | 20.500 | 19.800 | 19.000 | 18.100 | 16.400 | 14.600 | 12.700 | 11.000 | 9.530 | 8.240 | 7.150 | 6.240 | 5.480 | 4.850
fyWel,y = 7.840 |  | 1,000 | MN,y,Rd | 8.970 | 8.970 | 8.770 | 7.680 | 6.580 | 5.480 | 4.390 | 3.290 | 2.190 | 1.100 | 0 | 1,000 | Mb,Rd | 8.160 | 8.160 | 8.160 | 8.160 | 8.160 | 8.130 | 7.890 | 7.410 | 6.950 | 6.500 | 6.080 | 5.680 | 5.310 | 4.980 | 4.670 | 4.390 | 4.140
fyWel,z = 1.100 |  |  | MN,z,Rd | 1.700 | 1.700 | 1.700 | 1.700 | 1.700 | 1.620 | 1.470 | 1.230 | 902 | 493 | 0
HL 920 x 491 | + |  | Mc,y,Rd | 8.160 | 8.160 | 8.160 | 8.160 | 7.170 | 7.170 | 7.170 | 7.170 | 7.170 | 7.170 | 7.170 | 1,000 | Nb,y,Rd | 20.100 | 20.100 | 20.100 | 20.100 | 20.100 | 20.100 | 20.100 | 20.100 | 20.100 | 19.900 | 19.600 | 19.400 | 19.200 | 18.900 | 18.600 | 18.400 | 18.100
Npl,Rd = 22.100 |  | 1,000 | Mc,z,Rd | 1.540 | 1.540 | 1.540 | 1.540 | 993 | 993 | 993 | 993 | 993 | 993 | 993 |  | Nb,z,Rd | 20.100 | 20.100 | 19.400 | 18.700 | 18.000 | 17.300 | 16.500 | 14.900 | 13.200 | 11.600 | 10.000 | 8.620 | 7.450 | 6.460 | 5.640 | 4.950 | 4.370
fyWel,y = 7.170 |  | 0,324 | MN,y,Rd | 8.160 | 8.160 | 7.980 | 6.980 | – | – | – | – | – | – | – | 1,000 | Mb,Rd | 6.520 | 6.520 | 6.520 | 6.520 | 6.520 | 6.520 | 6.390 | 6.020 | 5.670 | 5.330 | 5.000 | 4.690 | 4.390 | 4.120 | 3.880 | 3.650 | 3.450
fyWel,z = 993 |  |  | MN,z,Rd | 1.540 | 1.540 | 1.540 | 1.540 | – | – | – | – | – | – | – | 0,324 | Mb,Rd | 7.420 | 7.420 | 7.420 | 7.420 | 7.420 | 7.380 | 7.150 | 6.710 | 6.270 | 5.850 | 5.440 | 5.060 | 4.720 | 4.400 | 4.110 | 3.850 | 3.620
HL 920 x 449 | + ∗ |  | Mc,y,Rd | 7.440 | 7.440 | 7.440 | 6.550 | 6.550 | 6.550 | 6.550 | 6.550 | 6.550 | 6.550 | $ | 0,991 | Nb,y,Rd | 18.400 | 18.400 | 18.400 | 18.400 | 18.400 | 18.400 | 18.400 | 18.400 | 18.400 | 18.200 | 18.000 | 17.800 | 17.500 | 17.300 | 17.100 | 16.800 | 16.600
Npl,Rd = 20.300 |  | entfällt | Mc,z,Rd | 1.400 | 1.400 | 1.400 | 906 | 906 | 906 | 906 | 906 | 906 | 906 | $ |  | Nb,z,Rd | 18.400 | 18.400 | 17.800 | 17.200 | 16.500 | 15.800 | 15.100 | 13.700 | 12.100 | 10.600 | 9.160 | 7.890 | 6.820 | 5.910 | 5.160 | 4.530 | 4.000
fyWel,y = 6.550 |  | 0,282 | MN,y,Rd | 7.440 | 7.440 | 7.290 | – | – | – | – | – | – | – | – | 0,991 | Mb,Rd | 5.950 | 5.950 | 5.950 | 5.950 | 5.950 | 5.950 | 5.820 | 5.480 | 5.150 | 4.820 | 4.510 | 4.210 | 3.930 | 3.670 | 3.440 | 3.230 | 3.040
fyWel,z = 906 |  |  | MN,z,Rd | 1.400 | 1.400 | 1.400 | – | – | – | – | – | – | – | – | 0,282 | Mb,Rd | 6.760 | 6.760 | 6.760 | 6.760 | 6.760 | 6.710 | 6.500 | 6.090 | 5.680 | 5.280 | 4.900 | 4.540 | 4.200 | 3.900 | 3.630 | 3.390 | 3.180
HL 920 x 420 | ∗ |  | Mc,y,Rd | 6.740 | 6.740 | 6.740 | 5.950 | 5.950 | 5.950 | 5.950 | 5.950 | 5.950 | 5.950 | $ | 0,918 | Nb,y,Rd | 16.800 | 16.800 | 16.800 | 16.800 | 16.800 | 16.800 | 16.800 | 16.800 | 16.800 | 16.600 | 16.500 | 16.400 | 16.300 | 16.100 | 16.000 | 15.800 | 15.700
Npl,Rd = 18.400 |  | entfällt | Mc,z,Rd | 1.260 | 1.260 | 1.260 | 819 | 819 | 819 | 819 | 819 | 819 | 819 | $ |  | Nb,z,Rd | 16.800 | 16.800 | 16.400 | 15.900 | 15.500 | 15.100 | 14.600 | 13.400 | 12.100 | 10.700 | 9.310 | 8.010 | 6.890 | 5.940 | 5.160 | 4.510 | 3.960
fyWel,y = 5.950 |  | 0,255 | MN,y,Rd | 6.740 | 6.740 | 6.610 | – | – | – | – | – | – | – | – | 0,918 | Mb,Rd | 5.410 | 5.410 | 5.410 | 5.410 | 5.410 | 5.410 | 5.300 | 4.990 | 4.680 | 4.380 | 4.090 | 3.820 | 3.560 | 3.320 | 3.100 | 2.900 | 2.720
fyWel,z = 819 |  |  | MN,z,Rd | 1.260 | 1.260 | 1.260 | – | – | – | – | – | – | – | – | 0,255 | Mb,Rd | 6.120 | 6.120 | 6.120 | 6.120 | 6.120 | 6.090 | 5.900 | 5.530 | 5.150 | 4.790 | 4.440 | 4.100 | 3.800 | 3.520 | 3.270 | 3.040 | 2.850
HL 920 x 390 | ∗ |  | Mc,y,Rd | 6.180 | 6.180 | 6.180 | 5.470 | 5.470 | 5.470 | 5.470 | 5.470 | 5.470 | X | $ | 0,843 | Nb,y,Rd | 15.500 | 15.500 | 15.500 | 15.500 | 15.500 | 15.500 | 15.500 | 15.500 | 15.500 | 15.400 | 15.300 | 15.200 | 15.000 | 14.900 | 14.800 | 14.600 | 14.500
Npl,Rd = 17.100 |  | entfällt | Mc,z,Rd | 1.150 | 1.150 | 1.150 | 744 | 744 | 744 | 744 | 744 | 744 | X | $ |  | Nb,z,Rd | 15.500 | 15.500 | 15.100 | 14.700 | 14.300 | 13.900 | 13.400 | 12.400 | 11.100 | 9.810 | 8.500 | 7.300 | 6.270 | 5.400 | 4.680 | 4.090 | 3.600
fyWel,y = 5.470 |  | 0,231 | MN,y,Rd | 6.180 | 6.180 | 6.100 | – | – | – | – | – | – | – | – | 0,843 | Mb,Rd | 4.970 | 4.970 | 4.970 | 4.970 | 4.970 | 4.970 | 4.850 | 4.560 | 4.270 | 3.990 | 3.710 | 3.440 | 3.200 | 2.970 | 2.760 | 2.580 | 2.410
fyWel,z = 744 |  |  | MN,z,Rd | 1.150 | 1.150 | 1.150 | – | – | – | – | – | – | – | – | 0,231 | Mb,Rd | 5.620 | 5.620 | 5.620 | 5.620 | 5.620 | 5.570 | 5.400 | 5.040 | 4.690 | 4.340 | 4.010 | 3.690 | 3.400 | 3.140 | 2.900 | 2.700 | 2.510
HL 920 x 368 | ∗ |  | Mc,y,Rd | 5.790 | 5.790 | 5.790 | 5.130 | 5.130 | 5.130 | 5.130 | 5.130 | X | X | $ | 0,780 | Nb,y,Rd | 14.600 | 14.600 | 14.600 | 14.600 | 14.600 | 14.600 | 14.600 | 14.600 | 14.600 | 14.500 | 14.400 | 14.300 | 14.200 | 14.000 | 13.900 | 13.800 | 13.600
Npl,Rd = 16.100 |  | entfällt | Mc,z,Rd | 1.070 | 1.070 | 1.070 | 693 | 693 | 693 | 693 | 693 | X | X | $ |  | Nb,z,Rd | 14.600 | 14.600 | 14.200 | 13.900 | 13.500 | 13.100 | 12.600 | 11.600 | 10.500 | 9.190 | 7.940 | 6.820 | 5.850 | 5.040 | 4.370 | 3.810 | 3.350
fyWel,y = 5.130 |  | 0,208 | MN,y,Rd | 5.790 | 5.790 | 5.730 | – | – | – | – | – | – | – | – | 0,780 | Mb,Rd | 4.660 | 4.660 | 4.660 | 4.660 | 4.660 | 4.660 | 4.540 | 4.260 | 3.990 | 3.710 | 3.440 | 3.190 | 2.950 | 2.730 | 2.540 | 2.360 | 2.200
fyWel,z = 693 |  |  | MN,z,Rd | 1.070 | 1.070 | 1.070 | – | – | – | – | – | – | – | – | 0,208 | Mb,Rd | 5.270 | 5.270 | 5.270 | 5.270 | 5.270 | 5.210 | 5.040 | 4.710 | 4.370 | 4.040 | 3.720 | 3.410 | 3.130 | 2.880 | 2.660 | 2.460 | 2.290
HL 920 x 344 | ∗ |  | Mc,y,Rd | 5.420 | 5.420 | 4.800 | 4.800 | 4.800 | 4.800 | 4.800 | 4.800 | X | X | $ | 0,717 | Nb,y,Rd | 13.700 | 13.700 | 13.700 | 13.700 | 13.700 | 13.700 | 13.700 | 13.700 | 13.700 | 13.600 | 13.500 | 13.400 | 13.300 | 13.200 | 13.100 | 12.900 | 12.800
Npl,Rd = 15.100 |  | entfällt | Mc,z,Rd | 994 | 994 | 644 | 644 | 644 | 644 | 644 | 644 | X | X | $ |  | Nb,z,Rd | 13.700 | 13.700 | 13.400 | 13.000 | 12.600 | 12.300 | 11.800 | 10.900 | 9.770 | 8.570 | 7.400 | 6.340 | 5.440 | 4.680 | 4.060 | 3.540 | 3.110
fyWel,y = 4.800 |  | 0,185 | MN,y,Rd | 5.420 | 5.420 | – | – | – | – | – | – | – | – | – | 0,717 | Mb,Rd | 4.370 | 4.370 | 4.370 | 4.370 | 4.370 | 4.370 | 4.240 | 3.980 | 3.710 | 3.450 | 3.190 | 2.950 | 2.720 | 2.510 | 2.320 | 2.150 | 2.000
fyWel,z = 644 |  |  | MN,z,Rd | 994 | 994 | – | – | – | – | – | – | – | – | – | 0,185 | Mb,Rd | 4.920 | 4.920 | 4.920 | 4.920 | 4.920 | 4.870 | 4.710 | 4.390 | 4.060 | 3.750 | 3.440 | 3.150 | 2.880 | 2.640 | 2.430 | 2.240 | 2.080
+ HISTAR® Streckgrenzen wurden eingesetzt zur Berechnung der Bemessungswerte dieses Profils
X Klasse 4 Querschnitt
$ Für diese Werte von n = NEd / Npl,Rd wäre der Querschnitt überlastet unter NEd alleine auch wenn MEd gleich Null ist, da NEd den lokalen Knickwiderstand des Querschnitts überschreiten würde
– Nicht anzuwenden für Klasse 3 und Klasse 4 Querschnitte
∗ Profil in Klasse 4 unter axialem Druck alleine. Unter kombinierter Druck- und Biegebeanspruchung fällt der Querschnitt in Klasse 4, wenn der Grenwert NEd / Npl,Rd für Klasse 3 überschritten wird
NEd = Bemessungswert der einwirkenden Normalkraft
n = NEd / Npl,Rd
Die Werte in dieser Tabelle sind konservativ da die strengeren Querschnittsklassifizierungen für Druck angewandt wurden
Unter kombinierter axialer Druckbeanspruchung und Biegung sind die Beanspruchbarkeiten nur gültig bis zu den angegebenen NEd / Npl,Rd Grenzwerten. Für höhere Werte von n = NEd / Npl,Rd wäre der Querschnitt überlastet unter NEd allein, auch wenn MEd gleich Null ist, da NEd den lokalen Knickwiderstand des Querschnitts überschreiten würde
Diese Daten wurden von der Orange Book-Website heruntergeladen (http://orangebook.arcelormittal.com/de-de/bemessungswerte/deutscher-na/trager/hl-hlz/normalkraft-und-biegung/s355-histar355/) an 09.11.2023 um 10:01
© 2023, SCI und ArcelorMittal Commercial Sections S.A. Diese Daten unterliegen den gleichen Bedingungen wie auf der Orange Book-Website definiert (http://orangebook.arcelormittal.com/terms-conditions/)