## HL-HLZ-axialforcebending-S460-E
Eurocode 3 - Annexes nationales français (EN 1993-1-1:2005, EN 10365)
Poutrelles à trés larges ailes - HL et HLZ, Effort axial et moment fléchissant pour: S460/HISTAR®460
Résistance des sections transversales et vérification de l'élément au flambement
Désignation du profilé |  | Vérification de la résistance de la section transversale | [12 empty] | Vérification de l'élément au flambement
et résistances |  | n limite | Moment résistant Mc,y,Rd, Mc,z,Rd (kNm) et moment résistant réduit MN,y,Rd, MN,z,Rd (kNm) | [11 empty] | n limite | Résistance à la compression Nb,y,Rd, Nb,z,Rd (kN) et moment résistant au flambement Mb,Rd (kNm)
(kN, kNm) |  | Classe 3 | selon les rapports entre l'effort axial et la résistance plastique de la section n = NEd / Npl,Rd | [11 empty] | Classe 3 | pour différentes longueurs de flambement L (m) sous la valeur limite de n = NEd / Npl,Rd
|  | Classe 2 | n | 0,0 | 0,1 | 0,2 | 0,3 | 0,4 | 0,5 | 0,6 | 0,7 | 0,8 | 0,9 | 1,0 | Classe 2 | L (m) | 1,0 | 1,5 | 2,0 | 2,5 | 3,0 | 3,5 | 4,0 | 5,0 | 6,0 | 7,0 | 8,0 | 9,0 | 10,0 | 11,0 | 12,0 | 13,0 | 14,0
HLZ 1100 D | ∗ |  | Mc,y,Rd | 11 150 | 11 150 | 9 860 | 9 860 | 9 860 | 9 860 | X | X | X | X | $ | 0,558 | Nb,y,Rd | 26 600 | 26 600 | 26 600 | 26 600 | 26 600 | 26 600 | 26 600 | 26 600 | 26 600 | 26 400 | 26 300 | 26 200 | 26 100 | 25 900 | 25 800 | 25 600 | 25 500
Npl,Rd = 26 600 |  | indisponible | Mc,z,Rd | 1 840 | 1 840 | 1 170 | 1 170 | 1 170 | 1 170 | X | X | X | X | $ |  | Nb,z,Rd | 26 600 | 26 500 | 26 200 | 25 900 | 25 600 | 25 200 | 24 700 | 23 400 | 21 300 | 18 500 | 15 500 | 12 900 | 10 700 | 9 030 | 7 690 | 6 620 | 5 750
fyWel,y = 9 860 |  | 0,119 | MN,y,Rd | 11 150 | 11 150 | – | – | – | – | – | – | – | – | – | 0,558 | Mb,Rd | 9 860 | 9 860 | 9 820 | 9 560 | 9 310 | 9 050 | 8 780 | 8 230 | 7 640 | 7 040 | 6 430 | 5 860 | 5 330 | 4 860 | 4 450 | 4 090 | 3 780
fyWel,z = 1 170 |  |  | MN,z,Rd | 1 840 | 1 840 | – | – | – | – | – | – | – | – | – | 0,119 | Mb,Rd | 11 150 | 11 150 | 11 030 | 10 720 | 10 410 | 10 090 | 9 760 | 9 080 | 8 360 | 7 610 | 6 880 | 6 210 | 5 600 | 5 080 | 4 620 | 4 240 | 3 910
HLZ 1100 C | ∗ |  | Mc,y,Rd | 10 550 | 9 340 | 9 340 | 9 340 | 9 340 | 9 340 | X | X | X | X | $ | 0,510 | Nb,y,Rd | 25 200 | 25 200 | 25 200 | 25 200 | 25 200 | 25 200 | 25 200 | 25 200 | 25 200 | 25 100 | 25 000 | 24 900 | 24 700 | 24 600 | 24 500 | 24 300 | 24 200
Npl,Rd = 25 200 |  | indisponible | Mc,z,Rd | 1 740 | 1 100 | 1 100 | 1 100 | 1 100 | 1 100 | X | X | X | X | $ |  | Nb,z,Rd | 25 200 | 25 100 | 24 900 | 24 600 | 24 300 | 23 900 | 23 400 | 22 200 | 20 200 | 17 400 | 14 600 | 12 100 | 10 100 | 8 480 | 7 220 | 6 210 | 5 400
fyWel,y = 9 340 |  | 0,100 | MN,y,Rd | 10 550 | – | – | – | – | – | – | – | – | – | – | 0,510 | Mb,Rd | 9 340 | 9 340 | 9 300 | 9 050 | 8 810 | 8 560 | 8 300 | 7 770 | 7 200 | 6 620 | 6 030 | 5 480 | 4 970 | 4 520 | 4 130 | 3 790 | 3 490
fyWel,z = 1 100 |  |  | MN,z,Rd | 1 740 | – | – | – | – | – | – | – | – | – | – | 0,100 | Mb,Rd | 10 550 | 10 550 | 10 430 | 10 140 | 9 840 | 9 540 | 9 220 | 8 570 | 7 870 | 7 150 | 6 450 | 5 800 | 5 220 | 4 720 | 4 290 | 3 920 | 3 610
HLZ 1100 B | ∗ |  | Mc,y,Rd | 9 960 | 8 830 | 8 830 | 8 830 | 8 830 | X | X | X | X | $ | $ | 0,462 | Nb,y,Rd | 23 900 | 23 900 | 23 900 | 23 900 | 23 900 | 23 900 | 23 900 | 23 900 | 23 900 | 23 800 | 23 700 | 23 500 | 23 400 | 23 300 | 23 200 | 23 000 | 22 900
Npl,Rd = 23 900 |  | indisponible | Mc,z,Rd | 1 620 | 1 030 | 1 030 | 1 030 | 1 030 | X | X | X | X | $ | $ |  | Nb,z,Rd | 23 900 | 23 800 | 23 500 | 23 300 | 23 000 | 22 600 | 22 100 | 20 900 | 19 000 | 16 400 | 13 700 | 11 300 | 9 440 | 7 940 | 6 760 | 5 820 | 5 050
fyWel,y = 8 830 |  | 0,081 | MN,y,Rd | 9 960 | – | – | – | – | – | – | – | – | – | – | 0,462 | Mb,Rd | 8 830 | 8 830 | 8 780 | 8 550 | 8 320 | 8 080 | 7 830 | 7 320 | 6 770 | 6 210 | 5 640 | 5 110 | 4 620 | 4 190 | 3 820 | 3 490 | 3 220
fyWel,z = 1 030 |  |  | MN,z,Rd | 1 620 | – | – | – | – | – | – | – | – | – | – | 0,081 | Mb,Rd | 9 960 | 9 960 | 9 840 | 9 560 | 9 280 | 8 980 | 8 690 | 8 060 | 7 380 | 6 690 | 6 020 | 5 390 | 4 840 | 4 360 | 3 960 | 3 610 | 3 320
HLZ 1100 A | ∗ |  | Mc,y,Rd | 9 510 | 8 410 | 8 410 | 8 410 | 8 410 | X | X | X | X | $ | $ | 0,462 | Nb,y,Rd | 23 000 | 23 000 | 23 000 | 23 000 | 23 000 | 23 000 | 23 000 | 23 000 | 23 000 | 22 900 | 22 800 | 22 700 | 22 600 | 22 500 | 22 300 | 22 200 | 22 100
Npl,Rd = 23 000 |  | indisponible | Mc,z,Rd | 1 520 | 963 | 963 | 963 | 963 | X | X | X | X | $ | $ |  | Nb,z,Rd | 23 000 | 22 900 | 22 700 | 22 400 | 22 100 | 21 700 | 21 300 | 20 100 | 18 100 | 15 500 | 12 900 | 10 600 | 8 860 | 7 450 | 6 340 | 5 450 | 4 740
fyWel,y = 8 410 |  | 0,084 | MN,y,Rd | 9 510 | – | – | – | – | – | – | – | – | – | – | 0,462 | Mb,Rd | 8 410 | 8 410 | 8 360 | 8 130 | 7 900 | 7 670 | 7 440 | 6 940 | 6 410 | 5 860 | 5 310 | 4 790 | 4 320 | 3 910 | 3 560 | 3 250 | 2 990
fyWel,z = 963 |  |  | MN,z,Rd | 1 520 | – | – | – | – | – | – | – | – | – | – | 0,084 | Mb,Rd | 9 510 | 9 510 | 9 380 | 9 110 | 8 840 | 8 550 | 8 260 | 7 650 | 6 990 | 6 320 | 5 660 | 5 060 | 4 530 | 4 080 | 3 690 | 3 360 | 3 080
HL 1100 x 607 | + ∗ |  | Mc,y,Rd | 15 180 | 15 180 | 15 180 | 13 130 | 13 130 | 13 130 | 13 130 | 13 130 | 13 130 | 13 130 | $ | 0,942 | Nb,y,Rd | 35 600 | 35 600 | 35 600 | 35 600 | 35 600 | 35 600 | 35 600 | 35 600 | 35 600 | 35 300 | 35 100 | 34 800 | 34 500 | 34 300 | 34 000 | 33 700 | 33 300
Npl,Rd = 35 600 |  | indisponible | Mc,z,Rd | 2 250 | 2 250 | 2 250 | 1 420 | 1 420 | 1 420 | 1 420 | 1 420 | 1 420 | 1 420 | $ |  | Nb,z,Rd | 35 600 | 35 200 | 34 500 | 33 800 | 32 900 | 31 900 | 30 800 | 27 800 | 23 900 | 19 900 | 16 300 | 13 500 | 11 200 | 9 470 | 8 080 | 6 960 | 6 060
fyWel,y = 13 130 |  | 0,295 | MN,y,Rd | 15 180 | 15 180 | 15 180 | – | – | – | – | – | – | – | – | 0,942 | Mb,Rd | 13 130 | 13 130 | 12 950 | 12 590 | 12 230 | 11 870 | 11 500 | 10 750 | 9 980 | 9 200 | 8 460 | 7 770 | 7 150 | 6 590 | 6 110 | 5 680 | 5 310
fyWel,z = 1 420 |  |  | MN,z,Rd | 2 250 | 2 250 | 2 250 | – | – | – | – | – | – | – | – | 0,295 | Mb,Rd | 15 180 | 15 180 | 14 850 | 14 400 | 13 940 | 13 480 | 13 020 | 12 050 | 11 050 | 10 070 | 9 140 | 8 310 | 7 580 | 6 950 | 6 400 | 5 930 | 5 530
HL 1100 x 548 | + ∗ |  | Mc,y,Rd | 13 680 | 13 680 | 13 680 | 11 880 | 11 880 | 11 880 | 11 880 | 11 880 | 11 880 | X | $ | 0,803 | Nb,y,Rd | 32 100 | 32 100 | 32 100 | 32 100 | 32 100 | 32 100 | 32 100 | 32 100 | 32 100 | 31 900 | 31 700 | 31 400 | 31 200 | 30 900 | 30 700 | 30 400 | 30 100
Npl,Rd = 32 100 |  | indisponible | Mc,z,Rd | 2 000 | 2 000 | 2 000 | 1 280 | 1 280 | 1 280 | 1 280 | 1 280 | 1 280 | X | $ |  | Nb,z,Rd | 32 100 | 31 800 | 31 200 | 30 500 | 29 700 | 28 800 | 27 700 | 25 000 | 21 400 | 17 800 | 14 600 | 12 000 | 10 000 | 8 430 | 7 190 | 6 200 | 5 390
fyWel,y = 11 880 |  | 0,235 | MN,y,Rd | 13 680 | 13 680 | 13 680 | – | – | – | – | – | – | – | – | 0,803 | Mb,Rd | 11 880 | 11 880 | 11 700 | 11 370 | 11 040 | 10 700 | 10 360 | 9 650 | 8 910 | 8 180 | 7 470 | 6 810 | 6 230 | 5 720 | 5 270 | 4 880 | 4 550
fyWel,z = 1 280 |  |  | MN,z,Rd | 2 000 | 2 000 | 2 000 | – | – | – | – | – | – | – | – | 0,235 | Mb,Rd | 13 680 | 13 680 | 13 360 | 12 940 | 12 530 | 12 100 | 11 670 | 10 760 | 9 820 | 8 900 | 8 030 | 7 250 | 6 580 | 6 000 | 5 500 | 5 080 | 4 720
HL 1100 R | + ∗ |  | Mc,y,Rd | 12 340 | 12 340 | 10 740 | 10 740 | 10 740 | 10 740 | 10 740 | 10 740 | X | X | $ | 0,709 | Nb,y,Rd | 29 200 | 29 200 | 29 200 | 29 200 | 29 200 | 29 200 | 29 200 | 29 200 | 29 200 | 29 000 | 28 800 | 28 600 | 28 400 | 28 100 | 27 900 | 27 600 | 27 300
Npl,Rd = 29 200 |  | indisponible | Mc,z,Rd | 1 780 | 1 780 | 1 140 | 1 140 | 1 140 | 1 140 | 1 140 | 1 140 | X | X | $ |  | Nb,z,Rd | 29 200 | 28 900 | 28 300 | 27 700 | 27 000 | 26 100 | 25 100 | 22 500 | 19 200 | 15 900 | 13 000 | 10 700 | 8 880 | 7 480 | 6 380 | 5 500 | 4 780
fyWel,y = 10 740 |  | 0,198 | MN,y,Rd | 12 340 | 12 340 | – | – | – | – | – | – | – | – | – | 0,709 | Mb,Rd | 10 740 | 10 740 | 10 560 | 10 260 | 9 950 | 9 640 | 9 320 | 8 650 | 7 950 | 7 250 | 6 580 | 5 970 | 5 420 | 4 950 | 4 540 | 4 190 | 3 890
fyWel,z = 1 140 |  |  | MN,z,Rd | 1 780 | 1 780 | – | – | – | – | – | – | – | – | – | 0,198 | Mb,Rd | 12 340 | 12 340 | 12 030 | 11 650 | 11 270 | 10 880 | 10 470 | 9 620 | 8 740 | 7 860 | 7 050 | 6 330 | 5 700 | 5 180 | 4 730 | 4 350 | 4 030
HL 1100 M | ∗ |  | Mc,y,Rd | 10 760 | 10 760 | 9 440 | 9 440 | 9 440 | 9 440 | X | X | X | $ | $ | 0,523 | Nb,y,Rd | 25 400 | 25 400 | 25 400 | 25 400 | 25 400 | 25 400 | 25 400 | 25 400 | 25 400 | 25 200 | 25 100 | 25 000 | 24 900 | 24 800 | 24 600 | 24 500 | 24 300
Npl,Rd = 25 400 |  | indisponible | Mc,z,Rd | 1 550 | 1 550 | 994 | 994 | 994 | 994 | X | X | X | $ | $ |  | Nb,z,Rd | 25 400 | 25 200 | 24 900 | 24 500 | 24 100 | 23 600 | 23 000 | 21 100 | 18 200 | 14 900 | 12 100 | 9 840 | 8 130 | 6 810 | 5 780 | 4 960 | 4 300
fyWel,y = 9 440 |  | 0,113 | MN,y,Rd | 10 760 | 10 760 | – | – | – | – | – | – | – | – | – | 0,523 | Mb,Rd | 9 440 | 9 440 | 9 270 | 9 000 | 8 720 | 8 440 | 8 150 | 7 540 | 6 900 | 6 250 | 5 630 | 5 070 | 4 570 | 4 140 | 3 780 | 3 470 | 3 210
fyWel,z = 994 |  |  | MN,z,Rd | 1 550 | 1 550 | – | – | – | – | – | – | – | – | – | 0,113 | Mb,Rd | 10 760 | 10 760 | 10 480 | 10 150 | 9 810 | 9 460 | 9 100 | 8 330 | 7 530 | 6 730 | 5 990 | 5 340 | 4 780 | 4 320 | 3 920 | 3 590 | 3 310
HL 1100 B | ∗ |  | Mc,y,Rd | 9 660 | 8 500 | 8 500 | 8 500 | 8 500 | X | X | X | X | $ | $ | 0,430 | Nb,y,Rd | 22 900 | 22 900 | 22 900 | 22 900 | 22 900 | 22 900 | 22 900 | 22 900 | 22 900 | 22 800 | 22 700 | 22 500 | 22 400 | 22 300 | 22 200 | 22 100 | 21 900
Npl,Rd = 22 900 |  | indisponible | Mc,z,Rd | 1 380 | 885 | 885 | 885 | 885 | X | X | X | X | $ | $ |  | Nb,z,Rd | 22 900 | 22 700 | 22 400 | 22 100 | 21 700 | 21 200 | 20 600 | 18 900 | 16 200 | 13 300 | 10 700 | 8 720 | 7 190 | 6 020 | 5 110 | 4 390 | 3 800
fyWel,y = 8 500 |  | 0,074 | MN,y,Rd | 9 660 | – | – | – | – | – | – | – | – | – | – | 0,430 | Mb,Rd | 8 500 | 8 500 | 8 340 | 8 090 | 7 840 | 7 580 | 7 310 | 6 740 | 6 140 | 5 540 | 4 960 | 4 440 | 3 980 | 3 590 | 3 260 | 2 980 | 2 740
fyWel,z = 885 |  |  | MN,z,Rd | 1 380 | – | – | – | – | – | – | – | – | – | – | 0,074 | Mb,Rd | 9 660 | 9 660 | 9 400 | 9 100 | 8 790 | 8 470 | 8 140 | 7 430 | 6 680 | 5 940 | 5 260 | 4 660 | 4 150 | 3 730 | 3 370 | 3 080 | 2 820
HL 1100 A | ∗ |  | Mc,y,Rd | 8 410 | 7 410 | 7 410 | 7 410 | X | X | X | X | X | $ | $ | 0,337 | Nb,y,Rd | 20 100 | 20 100 | 20 100 | 20 100 | 20 100 | 20 100 | 20 100 | 20 100 | 20 100 | 20 000 | 19 900 | 19 800 | 19 700 | 19 600 | 19 500 | 19 400 | 19 200
Npl,Rd = 20 100 |  | indisponible | Mc,z,Rd | 1 180 | 762 | 762 | 762 | X | X | X | X | X | $ | $ |  | Nb,z,Rd | 20 100 | 19 900 | 19 700 | 19 400 | 19 000 | 18 600 | 18 100 | 16 500 | 14 100 | 11 500 | 9 240 | 7 520 | 6 200 | 5 190 | 4 400 | 3 780 | 3 280
fyWel,y = 7 410 |  | 0,034 | MN,y,Rd | 8 410 | – | – | – | – | – | – | – | – | – | – | 0,337 | Mb,Rd | 7 410 | 7 410 | 7 260 | 7 040 | 6 820 | 6 590 | 6 350 | 5 840 | 5 300 | 4 740 | 4 220 | 3 750 | 3 340 | 3 000 | 2 700 | 2 460 | 2 260
fyWel,z = 762 |  |  | MN,z,Rd | 1 180 | – | – | – | – | – | – | – | – | – | – | 0,034 | Mb,Rd | 8 410 | 8 410 | 8 180 | 7 910 | 7 630 | 7 350 | 7 050 | 6 420 | 5 740 | 5 070 | 4 460 | 3 930 | 3 480 | 3 100 | 2 790 | 2 540 | 2 320
HL 1000 x 976 | + |  | Mc,y,Rd | 23 140 | 23 140 | 23 140 | 23 140 | 23 140 | 23 140 | 23 140 | 23 140 | 23 140 | 23 140 | 23 140 | 0 | Nb,y,Rd | 57 100 | 57 100 | 57 100 | 57 100 | 57 100 | 57 100 | 57 100 | 57 100 | 57 000 | 56 600 | 56 200 | 55 700 | 55 200 | 54 800 | 54 200 | 53 700 | 53 100
Npl,Rd = 57 100 |  | indisponible | Mc,z,Rd | 4 070 | 4 070 | 4 070 | 4 070 | 4 070 | 4 070 | 4 070 | 4 070 | 4 070 | 4 070 | 4 070 |  | Nb,z,Rd | 57 100 | 56 700 | 55 800 | 54 700 | 53 500 | 52 200 | 50 600 | 46 600 | 41 300 | 35 300 | 29 600 | 24 600 | 20 700 | 17 500 | 15 000 | 12 900 | 11 300
fyWel,y = 19 500 |  | 1,000 | MN,y,Rd | 23 140 | 23 140 | 22 850 | 20 000 | 17 140 | 14 280 | 11 430 | 8 570 | 5 710 | 2 860 | 0 | 1,000 | Mb,Rd | 23 140 | 23 140 | 22 880 | 22 290 | 21 710 | 21 150 | 20 590 | 19 520 | 18 470 | 17 470 | 16 510 | 15 600 | 14 760 | 13 970 | 13 250 | 12 580 | 11 980
fyWel,z = 2 550 |  |  | MN,z,Rd | 4 070 | 4 070 | 4 070 | 4 070 | 4 060 | 3 910 | 3 550 | 2 980 | 2 200 | 1 210 | 0
HL 1000 x 883 | + |  | Mc,y,Rd | 20 820 | 20 820 | 20 820 | 20 820 | 20 820 | 20 820 | 20 820 | 20 820 | 20 820 | 20 820 | 20 820 | 0 | Nb,y,Rd | 51 800 | 51 800 | 51 800 | 51 800 | 51 800 | 51 800 | 51 800 | 51 800 | 51 700 | 51 300 | 50 900 | 50 500 | 50 000 | 49 600 | 49 100 | 48 600 | 48 100
Npl,Rd = 51 800 |  | indisponible | Mc,z,Rd | 3 620 | 3 620 | 3 620 | 3 620 | 3 620 | 3 620 | 3 620 | 3 620 | 3 620 | 3 620 | 3 620 |  | Nb,z,Rd | 51 800 | 51 400 | 50 500 | 49 500 | 48 400 | 47 200 | 45 700 | 42 000 | 37 100 | 31 600 | 26 300 | 21 900 | 18 400 | 15 600 | 13 300 | 11 500 | 10 000
fyWel,y = 17 660 |  | 1,000 | MN,y,Rd | 20 820 | 20 820 | 20 590 | 18 020 | 15 440 | 12 870 | 10 290 | 7 720 | 5 150 | 2 570 | 0 | 1,000 | Mb,Rd | 20 820 | 20 820 | 20 560 | 20 010 | 19 470 | 18 940 | 18 420 | 17 400 | 16 400 | 15 430 | 14 510 | 13 640 | 12 830 | 12 090 | 11 420 | 10 800 | 10 250
fyWel,z = 2 280 |  |  | MN,z,Rd | 3 620 | 3 620 | 3 620 | 3 620 | 3 620 | 3 490 | 3 170 | 2 660 | 1 960 | 1 080 | 0
HL 1000 x 748 | + |  | Mc,y,Rd | 17 420 | 17 420 | 17 420 | 17 420 | 17 420 | 17 420 | 17 420 | 17 420 | 17 420 | 17 420 | 17 420 | 0 | Nb,y,Rd | 43 900 | 43 900 | 43 900 | 43 900 | 43 900 | 43 900 | 43 900 | 43 900 | 43 800 | 43 400 | 43 100 | 42 700 | 42 300 | 42 000 | 41 600 | 41 100 | 40 700
Npl,Rd = 43 900 |  | indisponible | Mc,z,Rd | 2 970 | 2 970 | 2 970 | 2 970 | 2 970 | 2 970 | 2 970 | 2 970 | 2 970 | 2 970 | 2 970 |  | Nb,z,Rd | 43 900 | 43 500 | 42 700 | 41 900 | 40 900 | 39 800 | 38 500 | 35 200 | 30 800 | 26 000 | 21 600 | 17 900 | 15 000 | 12 700 | 10 800 | 9 340 | 8 140
fyWel,y = 14 920 |  | 1,000 | MN,y,Rd | 17 420 | 17 420 | 17 290 | 15 130 | 12 970 | 10 810 | 8 650 | 6 480 | 4 320 | 2 160 | 0 | 1,000 | Mb,Rd | 17 420 | 17 420 | 17 150 | 16 670 | 16 200 | 15 730 | 15 260 | 14 320 | 13 390 | 12 480 | 11 620 | 10 810 | 10 080 | 9 420 | 8 830 | 8 300 | 7 830
fyWel,z = 1 880 |  |  | MN,z,Rd | 2 970 | 2 970 | 2 970 | 2 970 | 2 970 | 2 870 | 2 610 | 2 200 | 1 620 | 891 | 0
HL 1000 x 642 | + |  | Mc,y,Rd | 14 770 | 14 770 | 14 770 | 14 770 | 14 770 | 14 770 | 14 770 | 14 770 | 14 770 | 14 770 | 14 770 | 0 | Nb,y,Rd | 37 600 | 37 600 | 37 600 | 37 600 | 37 600 | 37 600 | 37 600 | 37 600 | 37 500 | 37 200 | 36 900 | 36 600 | 36 300 | 35 900 | 35 600 | 35 200 | 34 800
Npl,Rd = 37 600 |  | indisponible | Mc,z,Rd | 2 470 | 2 470 | 2 470 | 2 470 | 2 470 | 2 470 | 2 470 | 2 470 | 2 470 | 2 470 | 2 470 |  | Nb,z,Rd | 37 600 | 37 300 | 36 600 | 35 800 | 35 000 | 34 000 | 32 800 | 29 800 | 26 000 | 21 800 | 18 000 | 14 900 | 12 400 | 10 500 | 8 960 | 7 730 | 6 730
fyWel,y = 12 730 |  | 1,000 | MN,y,Rd | 14 770 | 14 770 | 14 720 | 12 880 | 11 040 | 9 200 | 7 360 | 5 520 | 3 680 | 1 840 | 0 | 1,000 | Mb,Rd | 14 770 | 14 770 | 14 500 | 14 080 | 13 660 | 13 240 | 12 820 | 11 960 | 11 090 | 10 240 | 9 440 | 8 700 | 8 040 | 7 450 | 6 930 | 6 480 | 6 080
fyWel,z = 1 570 |  |  | MN,z,Rd | 2 470 | 2 470 | 2 470 | 2 470 | 2 470 | 2 400 | 2 190 | 1 850 | 1 370 | 751 | 0
HL 1000 x 591 | + |  | Mc,y,Rd | 13 580 | 13 580 | 13 580 | 13 580 | 11 780 | 11 780 | 11 780 | 11 780 | 11 780 | 11 780 | 11 780 | 1,000 | Nb,y,Rd | 34 600 | 34 600 | 34 600 | 34 600 | 34 600 | 34 600 | 34 600 | 34 600 | 34 500 | 34 300 | 34 000 | 33 700 | 33 400 | 33 100 | 32 800 | 32 400 | 32 000
Npl,Rd = 34 600 |  | 1,000 | Mc,z,Rd | 2 260 | 2 260 | 2 260 | 2 260 | 1 440 | 1 440 | 1 440 | 1 440 | 1 440 | 1 440 | 1 440 |  | Nb,z,Rd | 34 600 | 34 300 | 33 700 | 33 000 | 32 200 | 31 300 | 30 200 | 27 400 | 23 800 | 19 900 | 16 400 | 13 600 | 11 300 | 9 570 | 8 170 | 7 040 | 6 130
fyWel,y = 11 780 |  | 0,338 | MN,y,Rd | 13 580 | 13 580 | 13 520 | 11 830 | – | – | – | – | – | – | – | 1,000 | Mb,Rd | 11 780 | 11 780 | 11 650 | 11 330 | 11 020 | 10 710 | 10 390 | 9 750 | 9 110 | 8 460 | 7 850 | 7 270 | 6 740 | 6 260 | 5 840 | 5 460 | 5 130
fyWel,z = 1 440 |  |  | MN,z,Rd | 2 260 | 2 260 | 2 260 | 2 260 | – | – | – | – | – | – | – | 0,338 | Mb,Rd | 13 580 | 13 580 | 13 320 | 12 930 | 12 540 | 12 140 | 11 740 | 10 930 | 10 100 | 9 280 | 8 510 | 7 800 | 7 180 | 6 620 | 6 140 | 5 720 | 5 360
HL 1000 x 554 | + |  | Mc,y,Rd | 12 650 | 12 650 | 12 650 | 12 650 | 10 980 | 10 980 | 10 980 | 10 980 | 10 980 | 10 980 | 10 980 | 1,000 | Nb,y,Rd | 32 500 | 32 500 | 32 500 | 32 500 | 32 500 | 32 500 | 32 500 | 32 500 | 32 400 | 32 100 | 31 800 | 31 600 | 31 300 | 31 000 | 30 700 | 30 400 | 30 000
Npl,Rd = 32 500 |  | 1,000 | Mc,z,Rd | 2 090 | 2 090 | 2 090 | 2 090 | 1 330 | 1 330 | 1 330 | 1 330 | 1 330 | 1 330 | 1 330 |  | Nb,z,Rd | 32 500 | 32 100 | 31 500 | 30 900 | 30 100 | 29 300 | 28 200 | 25 600 | 22 100 | 18 500 | 15 200 | 12 600 | 10 500 | 8 850 | 7 550 | 6 510 | 5 670
fyWel,y = 10 980 |  | 0,311 | MN,y,Rd | 12 650 | 12 650 | 12 640 | 11 060 | – | – | – | – | – | – | – | 1,000 | Mb,Rd | 10 980 | 10 980 | 10 860 | 10 560 | 10 260 | 9 960 | 9 660 | 9 050 | 8 420 | 7 800 | 7 200 | 6 640 | 6 130 | 5 680 | 5 280 | 4 920 | 4 610
fyWel,z = 1 330 |  |  | MN,z,Rd | 2 090 | 2 090 | 2 090 | 2 090 | – | – | – | – | – | – | – | 0,311 | Mb,Rd | 12 650 | 12 650 | 12 400 | 12 030 | 11 660 | 11 280 | 10 900 | 10 120 | 9 320 | 8 530 | 7 780 | 7 110 | 6 510 | 5 990 | 5 540 | 5 150 | 4 810
HL 1000 x 539 | + ∗ |  | Mc,y,Rd | 12 340 | 12 340 | 12 340 | 10 740 | 10 740 | 10 740 | 10 740 | 10 740 | 10 740 | 10 740 | $ | 0,973 | Nb,y,Rd | 31 600 | 31 600 | 31 600 | 31 600 | 31 600 | 31 600 | 31 600 | 31 600 | 31 500 | 31 300 | 31 000 | 30 700 | 30 500 | 30 200 | 29 900 | 29 600 | 29 200
Npl,Rd = 31 600 |  | indisponible | Mc,z,Rd | 2 040 | 2 040 | 2 040 | 1 300 | 1 300 | 1 300 | 1 300 | 1 300 | 1 300 | 1 300 | $ |  | Nb,z,Rd | 31 600 | 31 300 | 30 700 | 30 100 | 29 300 | 28 500 | 27 500 | 24 900 | 21 600 | 18 000 | 14 800 | 12 300 | 10 200 | 8 640 | 7 370 | 6 350 | 5 530
fyWel,y = 10 740 |  | 0,285 | MN,y,Rd | 12 340 | 12 340 | 12 300 | – | – | – | – | – | – | – | – | 0,973 | Mb,Rd | 10 740 | 10 740 | 10 610 | 10 320 | 10 030 | 9 740 | 9 440 | 8 830 | 8 220 | 7 600 | 7 000 | 6 450 | 5 950 | 5 500 | 5 110 | 4 760 | 4 460
fyWel,z = 1 300 |  |  | MN,z,Rd | 2 040 | 2 040 | 2 040 | – | – | – | – | – | – | – | – | 0,285 | Mb,Rd | 12 340 | 12 340 | 12 090 | 11 730 | 11 360 | 11 000 | 10 620 | 9 850 | 9 070 | 8 290 | 7 560 | 6 890 | 6 300 | 5 790 | 5 350 | 4 970 | 4 640
HL 1000 x 483 | + ∗ |  | Mc,y,Rd | 11 000 | 11 000 | 11 000 | 9 630 | 9 630 | 9 630 | 9 630 | 9 630 | 9 630 | X | $ | 0,818 | Nb,y,Rd | 28 300 | 28 300 | 28 300 | 28 300 | 28 300 | 28 300 | 28 300 | 28 300 | 28 200 | 28 000 | 27 700 | 27 500 | 27 300 | 27 000 | 26 700 | 26 400 | 26 100
Npl,Rd = 28 300 |  | indisponible | Mc,z,Rd | 1 800 | 1 800 | 1 800 | 1 160 | 1 160 | 1 160 | 1 160 | 1 160 | 1 160 | X | $ |  | Nb,z,Rd | 28 300 | 28 000 | 27 500 | 26 900 | 26 200 | 25 400 | 24 500 | 22 200 | 19 100 | 15 900 | 13 100 | 10 800 | 9 020 | 7 610 | 6 490 | 5 600 | 4 870
fyWel,y = 9 630 |  | 0,223 | MN,y,Rd | 11 000 | 11 000 | 10 970 | – | – | – | – | – | – | – | – | 0,818 | Mb,Rd | 9 630 | 9 630 | 9 500 | 9 230 | 8 960 | 8 690 | 8 420 | 7 850 | 7 260 | 6 680 | 6 110 | 5 590 | 5 120 | 4 710 | 4 350 | 4 040 | 3 760
fyWel,z = 1 160 |  |  | MN,z,Rd | 1 800 | 1 800 | 1 800 | – | – | – | – | – | – | – | – | 0,223 | Mb,Rd | 11 000 | 11 000 | 10 770 | 10 440 | 10 110 | 9 770 | 9 430 | 8 710 | 7 970 | 7 240 | 6 560 | 5 940 | 5 400 | 4 930 | 4 540 | 4 200 | 3 900
HL 1000 x 443 | + ∗ |  | Mc,y,Rd | 10 020 | 10 020 | 8 790 | 8 790 | 8 790 | 8 790 | 8 790 | 8 790 | X | X | $ | 0,724 | Nb,y,Rd | 25 900 | 25 900 | 25 900 | 25 900 | 25 900 | 25 900 | 25 900 | 25 900 | 25 800 | 25 600 | 25 400 | 25 200 | 25 000 | 24 700 | 24 500 | 24 200 | 23 900
Npl,Rd = 25 900 |  | indisponible | Mc,z,Rd | 1 620 | 1 620 | 1 040 | 1 040 | 1 040 | 1 040 | 1 040 | 1 040 | X | X | $ |  | Nb,z,Rd | 25 900 | 25 600 | 25 200 | 24 600 | 24 000 | 23 300 | 22 400 | 20 200 | 17 300 | 14 400 | 11 800 | 9 730 | 8 110 | 6 830 | 5 830 | 5 020 | 4 370
fyWel,y = 8 790 |  | 0,188 | MN,y,Rd | 10 020 | 10 020 | – | – | – | – | – | – | – | – | – | 0,724 | Mb,Rd | 8 790 | 8 790 | 8 660 | 8 410 | 8 160 | 7 900 | 7 650 | 7 110 | 6 550 | 5 990 | 5 450 | 4 960 | 4 520 | 4 130 | 3 800 | 3 520 | 3 270
fyWel,z = 1 040 |  |  | MN,z,Rd | 1 620 | 1 620 | – | – | – | – | – | – | – | – | – | 0,188 | Mb,Rd | 10 020 | 10 020 | 9 790 | 9 490 | 9 180 | 8 870 | 8 540 | 7 870 | 7 170 | 6 480 | 5 830 | 5 250 | 4 750 | 4 320 | 3 960 | 3 640 | 3 380
HL 1000 M | ∗ |  | Mc,y,Rd | 9 410 | 9 410 | 8 310 | 8 310 | 8 310 | 8 310 | X | X | X | X | $ | 0,595 | Nb,y,Rd | 24 200 | 24 200 | 24 200 | 24 200 | 24 200 | 24 200 | 24 200 | 24 200 | 24 100 | 24 000 | 23 900 | 23 700 | 23 600 | 23 500 | 23 300 | 23 100 | 23 000
Npl,Rd = 24 200 |  | indisponible | Mc,z,Rd | 1 540 | 1 540 | 994 | 994 | 994 | 994 | X | X | X | X | $ |  | Nb,z,Rd | 24 200 | 24 000 | 23 700 | 23 400 | 23 000 | 22 600 | 22 000 | 20 400 | 17 800 | 14 800 | 12 000 | 9 840 | 8 140 | 6 820 | 5 790 | 4 970 | 4 320
fyWel,y = 8 310 |  | 0,130 | MN,y,Rd | 9 410 | 9 410 | – | – | – | – | – | – | – | – | – | 0,595 | Mb,Rd | 8 310 | 8 310 | 8 190 | 7 960 | 7 720 | 7 480 | 7 240 | 6 720 | 6 190 | 5 650 | 5 120 | 4 650 | 4 220 | 3 850 | 3 530 | 3 260 | 3 020
fyWel,z = 994 |  |  | MN,z,Rd | 1 540 | 1 540 | – | – | – | – | – | – | – | – | – | 0,130 | Mb,Rd | 9 410 | 9 410 | 9 210 | 8 920 | 8 630 | 8 340 | 8 040 | 7 400 | 6 740 | 6 080 | 5 460 | 4 900 | 4 420 | 4 010 | 3 670 | 3 370 | 3 120
HL 1000 B | ∗ |  | Mc,y,Rd | 8 450 | 7 480 | 7 480 | 7 480 | 7 480 | X | X | X | X | X | $ | 0,486 | Nb,y,Rd | 21 700 | 21 700 | 21 700 | 21 700 | 21 700 | 21 700 | 21 700 | 21 700 | 21 700 | 21 600 | 21 500 | 21 400 | 21 200 | 21 100 | 21 000 | 20 800 | 20 700
Npl,Rd = 21 700 |  | indisponible | Mc,z,Rd | 1 370 | 887 | 887 | 887 | 887 | X | X | X | X | X | $ |  | Nb,z,Rd | 21 700 | 21 600 | 21 300 | 21 100 | 20 700 | 20 300 | 19 800 | 18 300 | 15 900 | 13 200 | 10 700 | 8 750 | 7 240 | 6 070 | 5 150 | 4 420 | 3 840
fyWel,y = 7 480 |  | 0,088 | MN,y,Rd | 8 450 | – | – | – | – | – | – | – | – | – | – | 0,486 | Mb,Rd | 7 480 | 7 480 | 7 370 | 7 150 | 6 940 | 6 720 | 6 490 | 6 010 | 5 510 | 5 000 | 4 520 | 4 070 | 3 680 | 3 340 | 3 050 | 2 800 | 2 590
fyWel,z = 887 |  |  | MN,z,Rd | 1 370 | – | – | – | – | – | – | – | – | – | – | 0,088 | Mb,Rd | 8 450 | 8 450 | 8 250 | 8 000 | 7 730 | 7 460 | 7 180 | 6 600 | 5 980 | 5 360 | 4 790 | 4 280 | 3 840 | 3 470 | 3 150 | 2 890 | 2 660
HL 1000 A | ∗ |  | Mc,y,Rd | 7 270 | 6 470 | 6 470 | 6 470 | X | X | X | X | X | $ | $ | 0,356 | Nb,y,Rd | 18 800 | 18 800 | 18 800 | 18 800 | 18 800 | 18 800 | 18 800 | 18 800 | 18 800 | 18 700 | 18 600 | 18 500 | 18 400 | 18 300 | 18 100 | 18 000 | 17 900
Npl,Rd = 18 800 |  | indisponible | Mc,z,Rd | 1 180 | 762 | 762 | 762 | X | X | X | X | X | $ | $ |  | Nb,z,Rd | 18 800 | 18 700 | 18 500 | 18 200 | 17 900 | 17 500 | 17 100 | 15 800 | 13 700 | 11 300 | 9 220 | 7 520 | 6 220 | 5 210 | 4 420 | 3 800 | 3 300
fyWel,y = 6 470 |  | 0,037 | MN,y,Rd | 7 270 | – | – | – | – | – | – | – | – | – | – | 0,356 | Mb,Rd | 6 470 | 6 470 | 6 370 | 6 180 | 5 990 | 5 790 | 5 590 | 5 170 | 4 720 | 4 250 | 3 810 | 3 410 | 3 060 | 2 760 | 2 500 | 2 290 | 2 100
fyWel,z = 762 |  |  | MN,z,Rd | 1 180 | – | – | – | – | – | – | – | – | – | – | 0,037 | Mb,Rd | 7 270 | 7 270 | 7 100 | 6 880 | 6 650 | 6 410 | 6 160 | 5 640 | 5 090 | 4 540 | 4 020 | 3 570 | 3 180 | 2 860 | 2 580 | 2 350 | 2 160
HL 1000 AA | ∗ |  | Mc,y,Rd | 6 560 | 5 810 | 5 810 | 5 810 | X | X | X | X | X | $ | $ | 0,356 | Nb,y,Rd | 17 400 | 17 400 | 17 400 | 17 400 | 17 400 | 17 400 | 17 400 | 17 400 | 17 300 | 17 200 | 17 100 | 17 000 | 16 900 | 16 800 | 16 700 | 16 600 | 16 500
Npl,Rd = 17 400 |  | indisponible | Mc,z,Rd | 1 030 | 666 | 666 | 666 | X | X | X | X | X | $ | $ |  | Nb,z,Rd | 17 400 | 17 200 | 17 000 | 16 800 | 16 500 | 16 100 | 15 700 | 14 400 | 12 300 | 10 100 | 8 130 | 6 620 | 5 470 | 4 580 | 3 880 | 3 330 | 2 890
fyWel,y = 5 810 |  | 0,041 | MN,y,Rd | 6 560 | – | – | – | – | – | – | – | – | – | – | 0,356 | Mb,Rd | 5 810 | 5 810 | 5 700 | 5 530 | 5 360 | 5 180 | 4 990 | 4 600 | 4 180 | 3 750 | 3 340 | 2 970 | 2 650 | 2 380 | 2 150 | 1 950 | 1 790
fyWel,z = 666 |  |  | MN,z,Rd | 1 030 | – | – | – | – | – | – | – | – | – | – | 0,041 | Mb,Rd | 6 560 | 6 560 | 6 390 | 6 180 | 5 970 | 5 750 | 5 520 | 5 040 | 4 520 | 4 000 | 3 520 | 3 110 | 2 750 | 2 460 | 2 220 | 2 010 | 1 840
HL 920 x 1377 | + |  | Mc,y,Rd | 30 460 | 30 460 | 30 460 | 30 460 | 30 460 | 30 460 | 30 460 | 30 460 | 30 460 | 30 460 | 30 460 | 0 | Nb,y,Rd | 78 900 | 78 900 | 78 900 | 78 900 | 78 900 | 78 900 | 78 900 | 78 900 | 78 700 | 78 100 | 77 400 | 76 800 | 76 100 | 75 400 | 74 700 | 73 900 | 73 000
Npl,Rd = 78 900 |  | indisponible | Mc,z,Rd | 6 370 | 6 370 | 6 370 | 6 370 | 6 370 | 6 370 | 6 370 | 6 370 | 6 370 | 6 370 | 6 370 |  | Nb,z,Rd | 78 900 | 78 800 | 76 900 | 74 900 | 72 800 | 70 600 | 68 200 | 62 800 | 56 400 | 49 600 | 42 900 | 36 800 | 31 600 | 27 200 | 23 600 | 20 600 | 18 100
fyWel,y = 24 980 |  | 1,000 | MN,y,Rd | 30 460 | 30 460 | 30 060 | 26 310 | 22 550 | 18 790 | 15 030 | 11 270 | 7 520 | 3 760 | 0 | 1,000 | Mb,Rd | 30 460 | 30 460 | 30 460 | 29 940 | 29 320 | 28 720 | 28 160 | 27 110 | 26 130 | 25 210 | 24 330 | 23 490 | 22 690 | 21 920 | 21 170 | 20 460 | 19 780
fyWel,z = 3 920 |  |  | MN,z,Rd | 6 370 | 6 370 | 6 370 | 6 370 | 6 360 | 6 130 | 5 570 | 4 670 | 3 440 | 1 890 | 0
HL 920 x 1269 | + |  | Mc,y,Rd | 28 780 | 28 780 | 28 780 | 28 780 | 28 780 | 28 780 | 28 780 | 28 780 | 28 780 | 28 780 | 28 780 | 0 | Nb,y,Rd | 72 700 | 72 700 | 72 700 | 72 700 | 72 700 | 72 700 | 72 700 | 72 700 | 72 600 | 72 000 | 71 500 | 70 900 | 70 300 | 69 600 | 69 000 | 68 300 | 67 500
Npl,Rd = 72 700 |  | indisponible | Mc,z,Rd | 5 910 | 5 910 | 5 910 | 5 910 | 5 910 | 5 910 | 5 910 | 5 910 | 5 910 | 5 910 | 5 910 |  | Nb,z,Rd | 72 700 | 72 600 | 70 900 | 69 100 | 67 100 | 65 100 | 62 900 | 57 800 | 52 000 | 45 700 | 39 500 | 33 900 | 29 000 | 25 000 | 21 700 | 18 900 | 16 600
fyWel,y = 23 870 |  | 1,000 | MN,y,Rd | 28 780 | 28 780 | 27 800 | 24 320 | 20 850 | 17 380 | 13 900 | 10 420 | 6 950 | 3 480 | 0 | 1,000 | Mb,Rd | 28 780 | 28 780 | 28 780 | 28 230 | 27 620 | 27 050 | 26 500 | 25 460 | 24 490 | 23 580 | 22 700 | 21 870 | 21 070 | 20 310 | 19 580 | 18 880 | 18 210
fyWel,z = 3 710 |  |  | MN,z,Rd | 5 910 | 5 910 | 5 910 | 5 910 | 5 860 | 5 570 | 5 010 | 4 170 | 3 050 | 1 660 | 0
HL 920 x 1194 | + |  | Mc,y,Rd | 26 920 | 26 920 | 26 920 | 26 920 | 26 920 | 26 920 | 26 920 | 26 920 | 26 920 | 26 920 | 26 920 | 0 | Nb,y,Rd | 68 500 | 68 500 | 68 500 | 68 500 | 68 500 | 68 500 | 68 500 | 68 500 | 68 300 | 67 800 | 67 200 | 66 700 | 66 100 | 65 500 | 64 900 | 64 200 | 63 500
Npl,Rd = 68 500 |  | indisponible | Mc,z,Rd | 5 480 | 5 480 | 5 480 | 5 480 | 5 480 | 5 480 | 5 480 | 5 480 | 5 480 | 5 480 | 5 480 |  | Nb,z,Rd | 68 500 | 68 300 | 66 600 | 64 900 | 63 100 | 61 100 | 59 000 | 54 100 | 48 500 | 42 500 | 36 700 | 31 400 | 26 900 | 23 100 | 20 000 | 17 500 | 15 400
fyWel,y = 22 420 |  | 1,000 | MN,y,Rd | 26 920 | 26 920 | 26 030 | 22 780 | 19 520 | 16 270 | 13 020 | 9 760 | 6 510 | 3 250 | 0 | 1,000 | Mb,Rd | 26 920 | 26 920 | 26 920 | 26 360 | 25 780 | 25 220 | 24 700 | 23 690 | 22 740 | 21 850 | 21 000 | 20 180 | 19 400 | 18 650 | 17 940 | 17 260 | 16 620
fyWel,z = 3 450 |  |  | MN,z,Rd | 5 480 | 5 480 | 5 480 | 5 480 | 5 440 | 5 180 | 4 650 | 3 870 | 2 840 | 1 550 | 0
HL 920 x 1077 | + |  | Mc,y,Rd | 24 560 | 24 560 | 24 560 | 24 560 | 24 560 | 24 560 | 24 560 | 24 560 | 24 560 | 24 560 | 24 560 | 0 | Nb,y,Rd | 63 100 | 63 100 | 63 100 | 63 100 | 63 100 | 63 100 | 63 100 | 63 100 | 62 900 | 62 400 | 61 900 | 61 300 | 60 800 | 60 200 | 59 600 | 59 000 | 58 300
Npl,Rd = 63 100 |  | indisponible | Mc,z,Rd | 4 940 | 4 940 | 4 940 | 4 940 | 4 940 | 4 940 | 4 940 | 4 940 | 4 940 | 4 940 | 4 940 |  | Nb,z,Rd | 63 100 | 62 900 | 61 900 | 60 900 | 59 700 | 58 400 | 57 000 | 53 300 | 48 400 | 42 500 | 36 300 | 30 700 | 26 000 | 22 100 | 19 000 | 16 400 | 14 400
fyWel,y = 20 600 |  | 1,000 | MN,y,Rd | 24 560 | 24 560 | 23 790 | 20 820 | 17 840 | 14 870 | 11 900 | 8 920 | 5 950 | 2 970 | 0 | 1,000 | Mb,Rd | 24 560 | 24 560 | 24 520 | 23 940 | 23 390 | 22 850 | 22 340 | 21 350 | 20 410 | 19 510 | 18 650 | 17 830 | 17 050 | 16 310 | 15 620 | 14 960 | 14 340
fyWel,z = 3 120 |  |  | MN,z,Rd | 4 940 | 4 940 | 4 940 | 4 940 | 4 910 | 4 670 | 4 200 | 3 500 | 2 570 | 1 400 | 0
HL 920 x 970 | + |  | Mc,y,Rd | 21 920 | 21 920 | 21 920 | 21 920 | 21 920 | 21 920 | 21 920 | 21 920 | 21 920 | 21 920 | 21 920 | 0 | Nb,y,Rd | 56 900 | 56 900 | 56 900 | 56 900 | 56 900 | 56 900 | 56 900 | 56 900 | 56 700 | 56 200 | 55 700 | 55 300 | 54 800 | 54 200 | 53 700 | 53 100 | 52 500
Npl,Rd = 56 900 |  | indisponible | Mc,z,Rd | 4 360 | 4 360 | 4 360 | 4 360 | 4 360 | 4 360 | 4 360 | 4 360 | 4 360 | 4 360 | 4 360 |  | Nb,z,Rd | 56 900 | 56 700 | 55 800 | 54 800 | 53 700 | 52 600 | 51 200 | 47 800 | 43 200 | 37 700 | 32 100 | 27 100 | 22 900 | 19 500 | 16 700 | 14 400 | 12 600
fyWel,y = 18 520 |  | 1,000 | MN,y,Rd | 21 920 | 21 920 | 21 280 | 18 620 | 15 960 | 13 300 | 10 640 | 7 980 | 5 320 | 2 660 | 0 | 1,000 | Mb,Rd | 21 920 | 21 920 | 21 860 | 21 320 | 20 810 | 20 310 | 19 830 | 18 890 | 17 990 | 17 130 | 16 300 | 15 510 | 14 760 | 14 060 | 13 400 | 12 790 | 12 220
fyWel,z = 2 760 |  |  | MN,z,Rd | 4 360 | 4 360 | 4 360 | 4 360 | 4 340 | 4 140 | 3 720 | 3 100 | 2 280 | 1 240 | 0
HL 920 x 787 | + |  | Mc,y,Rd | 17 480 | 17 480 | 17 480 | 17 480 | 17 480 | 17 480 | 17 480 | 17 480 | 17 480 | 17 480 | 17 480 | 0 | Nb,y,Rd | 46 100 | 46 100 | 46 100 | 46 100 | 46 100 | 46 100 | 46 100 | 46 100 | 45 900 | 45 500 | 45 100 | 44 700 | 44 300 | 43 900 | 43 400 | 42 900 | 42 400
Npl,Rd = 46 100 |  | indisponible | Mc,z,Rd | 3 420 | 3 420 | 3 420 | 3 420 | 3 420 | 3 420 | 3 420 | 3 420 | 3 420 | 3 420 | 3 420 |  | Nb,z,Rd | 46 100 | 45 900 | 45 100 | 44 300 | 43 400 | 42 400 | 41 200 | 38 300 | 34 400 | 29 800 | 25 200 | 21 100 | 17 800 | 15 100 | 13 000 | 11 200 | 9 770
fyWel,y = 14 980 |  | 1,000 | MN,y,Rd | 17 480 | 17 480 | 17 010 | 14 880 | 12 760 | 10 630 | 8 500 | 6 380 | 4 250 | 2 130 | 0 | 1,000 | Mb,Rd | 17 480 | 17 480 | 17 370 | 16 930 | 16 490 | 16 060 | 15 640 | 14 800 | 13 980 | 13 180 | 12 420 | 11 690 | 11 010 | 10 380 | 9 810 | 9 280 | 8 810
fyWel,z = 2 180 |  |  | MN,z,Rd | 3 420 | 3 420 | 3 420 | 3 420 | 3 400 | 3 240 | 2 920 | 2 440 | 1 790 | 978 | 0
HL 920 x 725 | + |  | Mc,y,Rd | 15 980 | 15 980 | 15 980 | 15 980 | 15 980 | 15 980 | 15 980 | 15 980 | 15 980 | 15 980 | 15 980 | 0 | Nb,y,Rd | 42 500 | 42 500 | 42 500 | 42 500 | 42 500 | 42 500 | 42 500 | 42 500 | 42 200 | 41 900 | 41 500 | 41 200 | 40 800 | 40 400 | 39 900 | 39 500 | 39 000
Npl,Rd = 42 500 |  | indisponible | Mc,z,Rd | 3 100 | 3 100 | 3 100 | 3 100 | 3 100 | 3 100 | 3 100 | 3 100 | 3 100 | 3 100 | 3 100 |  | Nb,z,Rd | 42 500 | 42 200 | 41 500 | 40 800 | 39 900 | 39 000 | 37 900 | 35 100 | 31 400 | 27 100 | 22 900 | 19 200 | 16 100 | 13 700 | 11 700 | 10 100 | 8 830
fyWel,y = 13 740 |  | 1,000 | MN,y,Rd | 15 980 | 15 980 | 15 590 | 13 640 | 11 690 | 9 740 | 7 790 | 5 840 | 3 900 | 1 950 | 0 | 1,000 | Mb,Rd | 15 980 | 15 980 | 15 860 | 15 440 | 15 030 | 14 630 | 14 230 | 13 430 | 12 650 | 11 870 | 11 130 | 10 430 | 9 780 | 9 180 | 8 640 | 8 150 | 7 710
fyWel,z = 1 980 |  |  | MN,z,Rd | 3 100 | 3 100 | 3 100 | 3 100 | 3 080 | 2 950 | 2 660 | 2 220 | 1 630 | 892 | 0
HL 920 x 656 | + |  | Mc,y,Rd | 14 380 | 14 380 | 14 380 | 14 380 | 14 380 | 14 380 | 14 380 | 14 380 | 14 380 | 14 380 | 14 380 | 0 | Nb,y,Rd | 38 400 | 38 400 | 38 400 | 38 400 | 38 400 | 38 400 | 38 400 | 38 400 | 38 200 | 37 900 | 37 600 | 37 200 | 36 900 | 36 500 | 36 100 | 35 700 | 35 200
Npl,Rd = 38 400 |  | indisponible | Mc,z,Rd | 2 770 | 2 770 | 2 770 | 2 770 | 2 770 | 2 770 | 2 770 | 2 770 | 2 770 | 2 770 | 2 770 |  | Nb,z,Rd | 38 400 | 38 200 | 37 600 | 36 900 | 36 100 | 35 200 | 34 200 | 31 700 | 28 300 | 24 300 | 20 500 | 17 100 | 14 400 | 12 200 | 10 500 | 9 040 | 7 880
fyWel,y = 12 450 |  | 1,000 | MN,y,Rd | 14 380 | 14 380 | 14 040 | 12 280 | 10 530 | 8 770 | 7 020 | 5 260 | 3 510 | 1 750 | 0 | 1,000 | Mb,Rd | 14 380 | 14 380 | 14 260 | 13 880 | 13 500 | 13 130 | 12 750 | 12 000 | 11 250 | 10 510 | 9 800 | 9 130 | 8 520 | 7 960 | 7 460 | 7 010 | 6 600
fyWel,z = 1 770 |  |  | MN,z,Rd | 2 770 | 2 770 | 2 770 | 2 770 | 2 760 | 2 640 | 2 380 | 1 990 | 1 460 | 798 | 0
HL 920 x 588 | + |  | Mc,y,Rd | 12 810 | 12 810 | 12 810 | 12 810 | 12 810 | 12 810 | 12 810 | 12 810 | 12 810 | 12 810 | 12 810 | 0 | Nb,y,Rd | 34 400 | 34 400 | 34 400 | 34 400 | 34 400 | 34 400 | 34 400 | 34 400 | 34 200 | 33 900 | 33 600 | 33 300 | 33 000 | 32 700 | 32 300 | 31 900 | 31 500
Npl,Rd = 34 400 |  | indisponible | Mc,z,Rd | 2 440 | 2 440 | 2 440 | 2 440 | 2 440 | 2 440 | 2 440 | 2 440 | 2 440 | 2 440 | 2 440 |  | Nb,z,Rd | 34 400 | 34 200 | 33 600 | 33 000 | 32 300 | 31 500 | 30 600 | 28 200 | 25 100 | 21 500 | 18 000 | 15 100 | 12 700 | 10 700 | 9 180 | 7 930 | 6 910
fyWel,y = 11 150 |  | 1,000 | MN,y,Rd | 12 810 | 12 810 | 12 510 | 10 940 | 9 380 | 7 820 | 6 250 | 4 690 | 3 130 | 1 560 | 0 | 1,000 | Mb,Rd | 12 810 | 12 810 | 12 680 | 12 330 | 11 980 | 11 640 | 11 290 | 10 590 | 9 880 | 9 180 | 8 500 | 7 870 | 7 290 | 6 780 | 6 320 | 5 910 | 5 550
fyWel,z = 1 570 |  |  | MN,z,Rd | 2 440 | 2 440 | 2 440 | 2 440 | 2 430 | 2 330 | 2 100 | 1 760 | 1 290 | 706 | 0
HL 920 x 537 | + |  | Mc,y,Rd | 11 620 | 11 620 | 11 620 | 11 620 | 10 160 | 10 160 | 10 160 | 10 160 | 10 160 | 10 160 | 10 160 | 1,000 | Nb,y,Rd | 31 400 | 31 400 | 31 400 | 31 400 | 31 400 | 31 400 | 31 400 | 31 400 | 31 200 | 30 900 | 30 700 | 30 400 | 30 100 | 29 800 | 29 500 | 29 100 | 28 700
Npl,Rd = 31 400 |  | 1,000 | Mc,z,Rd | 2 210 | 2 210 | 2 210 | 2 210 | 1 420 | 1 420 | 1 420 | 1 420 | 1 420 | 1 420 | 1 420 |  | Nb,z,Rd | 31 400 | 31 200 | 30 700 | 30 100 | 29 400 | 28 700 | 27 800 | 25 700 | 22 800 | 19 500 | 16 300 | 13 600 | 11 400 | 9 680 | 8 280 | 7 150 | 6 230
fyWel,y = 10 160 |  | 0,302 | MN,y,Rd | 11 620 | 11 620 | 11 370 | 9 940 | – | – | – | – | – | – | – | 1,000 | Mb,Rd | 10 160 | 10 160 | 10 120 | 9 860 | 9 600 | 9 340 | 9 090 | 8 560 | 8 030 | 7 500 | 6 980 | 6 490 | 6 030 | 5 610 | 5 240 | 4 900 | 4 610
fyWel,z = 1 420 |  |  | MN,z,Rd | 2 210 | 2 210 | 2 210 | 2 210 | – | – | – | – | – | – | – | 0,302 | Mb,Rd | 11 620 | 11 620 | 11 500 | 11 180 | 10 860 | 10 540 | 10 220 | 9 560 | 8 890 | 8 220 | 7 570 | 6 970 | 6 420 | 5 940 | 5 520 | 5 140 | 4 810
HL 920 x 491 | + ∗ |  | Mc,y,Rd | 10 580 | 10 580 | 10 580 | 9 290 | 9 290 | 9 290 | 9 290 | 9 290 | 9 290 | 9 290 | $ | 0,914 | Nb,y,Rd | 28 700 | 28 700 | 28 700 | 28 700 | 28 700 | 28 700 | 28 700 | 28 700 | 28 500 | 28 300 | 28 000 | 27 700 | 27 500 | 27 200 | 26 900 | 26 600 | 26 200
Npl,Rd = 28 700 |  | indisponible | Mc,z,Rd | 1 990 | 1 990 | 1 990 | 1 290 | 1 290 | 1 290 | 1 290 | 1 290 | 1 290 | 1 290 | $ |  | Nb,z,Rd | 28 700 | 28 500 | 28 000 | 27 400 | 26 800 | 26 200 | 25 400 | 23 400 | 20 700 | 17 600 | 14 700 | 12 300 | 10 300 | 8 730 | 7 460 | 6 450 | 5 620
fyWel,y = 9 290 |  | 0,250 | MN,y,Rd | 10 580 | 10 580 | 10 340 | – | – | – | – | – | – | – | – | 0,914 | Mb,Rd | 9 290 | 9 290 | 9 250 | 9 000 | 8 760 | 8 520 | 8 280 | 7 780 | 7 280 | 6 760 | 6 260 | 5 790 | 5 350 | 4 960 | 4 610 | 4 300 | 4 020
fyWel,z = 1 290 |  |  | MN,z,Rd | 1 990 | 1 990 | 1 990 | – | – | – | – | – | – | – | – | 0,250 | Mb,Rd | 10 580 | 10 580 | 10 450 | 10 160 | 9 860 | 9 560 | 9 260 | 8 640 | 8 010 | 7 370 | 6 750 | 6 180 | 5 670 | 5 220 | 4 830 | 4 480 | 4 190
HL 920 x 449 | + ∗ |  | Mc,y,Rd | 9 640 | 9 640 | 9 640 | 8 490 | 8 490 | 8 490 | 8 490 | 8 490 | 8 490 | X | $ | 0,810 | Nb,y,Rd | 26 300 | 26 300 | 26 300 | 26 300 | 26 300 | 26 300 | 26 300 | 26 300 | 26 100 | 25 900 | 25 700 | 25 400 | 25 200 | 24 900 | 24 600 | 24 300 | 24 000
Npl,Rd = 26 300 |  | indisponible | Mc,z,Rd | 1 820 | 1 820 | 1 820 | 1 170 | 1 170 | 1 170 | 1 170 | 1 170 | 1 170 | X | $ |  | Nb,z,Rd | 26 300 | 26 100 | 25 700 | 25 200 | 24 600 | 24 000 | 23 300 | 21 400 | 18 900 | 16 200 | 13 500 | 11 200 | 9 430 | 7 980 | 6 830 | 5 900 | 5 140
fyWel,y = 8 490 |  | 0,212 | MN,y,Rd | 9 640 | 9 640 | 9 450 | – | – | – | – | – | – | – | – | 0,810 | Mb,Rd | 8 490 | 8 490 | 8 440 | 8 220 | 8 000 | 7 780 | 7 550 | 7 080 | 6 600 | 6 120 | 5 640 | 5 190 | 4 770 | 4 400 | 4 070 | 3 780 | 3 530
fyWel,z = 1 170 |  |  | MN,z,Rd | 1 820 | 1 820 | 1 820 | – | – | – | – | – | – | – | – | 0,212 | Mb,Rd | 9 640 | 9 640 | 9 520 | 9 250 | 8 980 | 8 700 | 8 420 | 7 850 | 7 250 | 6 640 | 6 060 | 5 520 | 5 040 | 4 620 | 4 260 | 3 940 | 3 670
HL 920 x 420 | ∗ |  | Mc,y,Rd | 8 980 | 8 980 | 7 940 | 7 940 | 7 940 | 7 940 | 7 940 | 7 940 | X | X | $ | 0,728 | Nb,y,Rd | 24 600 | 24 600 | 24 600 | 24 600 | 24 600 | 24 600 | 24 600 | 24 600 | 24 500 | 24 300 | 24 200 | 24 100 | 23 900 | 23 800 | 23 600 | 23 400 | 23 200
Npl,Rd = 24 600 |  | indisponible | Mc,z,Rd | 1 690 | 1 690 | 1 090 | 1 090 | 1 090 | 1 090 | 1 090 | 1 090 | X | X | $ |  | Nb,z,Rd | 24 600 | 24 500 | 24 200 | 23 900 | 23 600 | 23 200 | 22 700 | 21 300 | 19 200 | 16 400 | 13 500 | 11 200 | 9 280 | 7 800 | 6 630 | 5 700 | 4 950
fyWel,y = 7 940 |  | 0,181 | MN,y,Rd | 8 980 | 8 980 | – | – | – | – | – | – | – | – | – | 0,728 | Mb,Rd | 7 940 | 7 940 | 7 890 | 7 680 | 7 470 | 7 260 | 7 040 | 6 600 | 6 140 | 5 670 | 5 210 | 4 770 | 4 370 | 4 020 | 3 700 | 3 430 | 3 190
fyWel,z = 1 090 |  |  | MN,z,Rd | 1 690 | 1 690 | – | – | – | – | – | – | – | – | – | 0,181 | Mb,Rd | 8 980 | 8 980 | 8 870 | 8 620 | 8 360 | 8 100 | 7 840 | 7 290 | 6 720 | 6 140 | 5 580 | 5 060 | 4 600 | 4 210 | 3 860 | 3 560 | 3 310
HL 920 x 390 | ∗ |  | Mc,y,Rd | 8 240 | 8 240 | 7 290 | 7 290 | 7 290 | 7 290 | 7 290 | X | X | X | $ | 0,663 | Nb,y,Rd | 22 700 | 22 700 | 22 700 | 22 700 | 22 700 | 22 700 | 22 700 | 22 700 | 22 600 | 22 500 | 22 400 | 22 300 | 22 100 | 22 000 | 21 800 | 21 600 | 21 400
Npl,Rd = 22 700 |  | indisponible | Mc,z,Rd | 1 530 | 1 530 | 992 | 992 | 992 | 992 | 992 | X | X | X | $ |  | Nb,z,Rd | 22 700 | 22 600 | 22 400 | 22 100 | 21 800 | 21 400 | 20 900 | 19 600 | 17 600 | 14 900 | 12 300 | 10 100 | 8 410 | 7 060 | 6 010 | 5 160 | 4 480
fyWel,y = 7 290 |  | 0,159 | MN,y,Rd | 8 240 | 8 240 | – | – | – | – | – | – | – | – | – | 0,663 | Mb,Rd | 7 290 | 7 290 | 7 240 | 7 040 | 6 850 | 6 650 | 6 450 | 6 030 | 5 590 | 5 140 | 4 700 | 4 280 | 3 910 | 3 570 | 3 280 | 3 030 | 2 810
fyWel,z = 992 |  |  | MN,z,Rd | 1 530 | 1 530 | – | – | – | – | – | – | – | – | – | 0,159 | Mb,Rd | 8 240 | 8 240 | 8 130 | 7 890 | 7 660 | 7 410 | 7 160 | 6 650 | 6 100 | 5 550 | 5 020 | 4 540 | 4 110 | 3 740 | 3 420 | 3 140 | 2 910
HL 920 x 368 | ∗ |  | Mc,y,Rd | 7 720 | 7 720 | 6 840 | 6 840 | 6 840 | 6 840 | 6 840 | X | X | X | $ | 0,608 | Nb,y,Rd | 21 400 | 21 400 | 21 400 | 21 400 | 21 400 | 21 400 | 21 400 | 21 400 | 21 300 | 21 200 | 21 100 | 21 000 | 20 800 | 20 700 | 20 500 | 20 400 | 20 200
Npl,Rd = 21 400 |  | indisponible | Mc,z,Rd | 1 430 | 1 430 | 925 | 925 | 925 | 925 | 925 | X | X | X | $ |  | Nb,z,Rd | 21 400 | 21 300 | 21 100 | 20 800 | 20 500 | 20 100 | 19 700 | 18 400 | 16 500 | 13 900 | 11 500 | 9 440 | 7 830 | 6 580 | 5 590 | 4 810 | 4 170
fyWel,y = 6 840 |  | 0,140 | MN,y,Rd | 7 720 | 7 720 | – | – | – | – | – | – | – | – | – | 0,608 | Mb,Rd | 6 840 | 6 840 | 6 790 | 6 600 | 6 420 | 6 230 | 6 040 | 5 640 | 5 210 | 4 780 | 4 360 | 3 960 | 3 600 | 3 280 | 3 010 | 2 770 | 2 560
fyWel,z = 925 |  |  | MN,z,Rd | 1 430 | 1 430 | – | – | – | – | – | – | – | – | – | 0,140 | Mb,Rd | 7 720 | 7 720 | 7 610 | 7 390 | 7 160 | 6 940 | 6 700 | 6 200 | 5 680 | 5 160 | 4 650 | 4 180 | 3 780 | 3 420 | 3 120 | 2 870 | 2 650
HL 920 x 344 | ∗ |  | Mc,y,Rd | 7 220 | 7 220 | 6 400 | 6 400 | 6 400 | 6 400 | X | X | X | X | $ | 0,554 | Nb,y,Rd | 20 100 | 20 100 | 20 100 | 20 100 | 20 100 | 20 100 | 20 100 | 20 100 | 20 000 | 19 900 | 19 800 | 19 700 | 19 600 | 19 400 | 19 300 | 19 100 | 18 900
Npl,Rd = 20 100 |  | indisponible | Mc,z,Rd | 1 320 | 1 320 | 859 | 859 | 859 | 859 | X | X | X | X | $ |  | Nb,z,Rd | 20 100 | 20 000 | 19 800 | 19 500 | 19 200 | 18 900 | 18 500 | 17 300 | 15 400 | 13 000 | 10 700 | 8 760 | 7 270 | 6 100 | 5 190 | 4 460 | 3 870
fyWel,y = 6 400 |  | 0,119 | MN,y,Rd | 7 220 | 7 220 | – | – | – | – | – | – | – | – | – | 0,554 | Mb,Rd | 6 400 | 6 400 | 6 350 | 6 180 | 6 000 | 5 820 | 5 640 | 5 260 | 4 850 | 4 440 | 4 030 | 3 640 | 3 300 | 3 000 | 2 740 | 2 520 | 2 330
fyWel,z = 859 |  |  | MN,z,Rd | 1 320 | 1 320 | – | – | – | – | – | – | – | – | – | 0,119 | Mb,Rd | 7 220 | 7 220 | 7 110 | 6 900 | 6 690 | 6 470 | 6 250 | 5 780 | 5 280 | 4 770 | 4 290 | 3 840 | 3 460 | 3 120 | 2 840 | 2 600 | 2 400
+ Les limites d'élasticité des aciers HISTAR® ont été utilisées pour déterminer les capacités de charge de ce profilé
X La section devient classe 4
$ Pour ces valeurs de n = NEd / Npl,Rd, la section serait surchargée par NEd seul même si MEd est nul, car NEd dépasserait la résistance au flambement local de la section
– Pas applicable aux sections de classes 3 et 4
∗ La section passe classe 4 sous compression axiale seule. Sous combinaison d'effort axial et de moment de flexion, la section passe en classe 4 lorsque la limite NEd / Npl,Rd de classe 3 est dépassée
NEd = Valeur de calcul de l'effort axial
n = NEd / Npl,Rd
Les valeurs indiquées dans cette table sont sécuritaires pour la traction car les limites les plus sévères pour la classification des sections comprimées ont été utilisées
Sous combinaison d'effort axial et de moment fléchissant, les résistances sont uniquement valables jusqu'à la limite NEd / Npl,Rd indiquée. Pour des valeurs supérieures de n = NEd / Npl,Rd, la capacité de la section serait dépassée sous NEd seul
Ces données ont été téléchargées du site Orange Book (http://orangebook.arcelormittal.com /fr-fr/valeurs-de-dimensionnement/francais-na/poutres/hl-hlz/effort-axial-et-moment-flechissant/s460-histar460/) le 08/11/2023 à 12:40.
© 2023, SCI et ArcelorMittal Sections commerciales S.A. Ces données sont soumises aux mêmes conditions que celles définies par le site Orange Book (http://orangebook.arcelormittal.com/terms-conditions/)