## HL-HLZ-secpropsdimsprops-Euroco
Eurocode 3 - Polskimi jako Załącznikami Krajowymi
Dwuteowniki szerokostopowe o bardzo szerokich stopkach HL i HLZ, Charakterystyka kształtowników - Wymiary i właściwości
Oznaczenie przekroju |  | Wymiary | [13 empty] | Właściwości
|  | Masa jednostkowa | Głębokość przekroju | Szerokość przekroju | Grubość |  | Promień zaokrąglenia | Odległość między dwiema zaokrągleniami | Współczynniki lokalnego wyboczenia |  | Wymiary szczegółowe |  |  | Pole powierzchni |  | Moment bezwładności przekroju |  | Promień bezwładności |  | Moduł sprężystości |  | Moduł plastyczności |  | Parametr wyboczenia | Wskaźnik wytrzymałości na skręcanie | Stała zwichrowania | Stała skręcania | Powierzchnia przekroju
[5 empty] | Środnik | Stopka |  |  | Środnik | Stopka | Luz końcowy | Karb |  | Na metr | Na tonę | Oś y-y | Oś z-z | Oś y-y | Oś z-z | Oś y-y | Oś z-z | Oś y-y | Oś z-z
|  |  | h | b | tw | tf | r | d | cw / tw | cf / tf | C | N | n | [10 empty] | U | X | Iw | IT | A
|  | kg/m | mm | mm | mm | mm | mm | mm |  |  | mm | mm | mm | m2 | m2 | cm4 | cm4 | cm | cm | cm3 | cm3 | cm3 | cm3 |  |  | dm6 | cm4 | cm2
HLZ 1100 D |  | 453 | 1 087,0 | 460,0 | 22,0 | 37,0 | 35,0 | 935,9 | 42,5 | 4,97 | 13 | 230 | 76 | 3,90 | 8,60 | 1 165 000 | 58 400 | 44,9 | 10,1 | 21 400 | 2 540 | 24 200 | 3 990 | 9,566 | 30,0 | 151,7 | 2 130 | 578
HLZ 1100 C |  | 430 | 1 083,0 | 459,0 | 21,0 | 35,0 | 35,0 | 935,9 | 44,6 | 5,26 | 13 | 230 | 74 | 3,89 | 9,04 | 1 100 000 | 54 700 | 44,8 | 9,99 | 20 300 | 2 380 | 22 900 | 3 780 | 9,538 | 31,5 | 141,3 | 1 830 | 548
HLZ 1100 B |  | 408 | 1 079,4 | 458,0 | 20,0 | 33,0 | 35,0 | 935,9 | 46,8 | 5,58 | 12 | 230 | 72 | 3,88 | 9,50 | 1 036 000 | 51 200 | 44,7 | 9,93 | 19 200 | 2 230 | 21 600 | 3 520 | 9,506 | 33,1 | 131,2 | 1 550 | 519
HLZ 1100 A |  | 393 | 1 075,4 | 458,0 | 20,0 | 31,0 | 35,0 | 935,9 | 46,8 | 5,94 | 12 | 230 | 70 | 3,87 | 9,84 | 983 000 | 48 000 | 44,3 | 9,78 | 18 300 | 2 090 | 20 700 | 3 310 | 9,429 | 34,6 | 122,0 | 1 360 | 501
HL 1100 x 607 | + | 607 | 1 138,0 | 410,0 | 31,0 | 55,0 | 30,0 | 968,0 | 31,2 | 2,90 | 18 | 200 | 86 | 3,80 | 6,26 | 1 624 000 | 63 500 | 45,7 | 9,03 | 28 500 | 3 100 | 33 000 | 4 890 | 9,095 | 22,4 | 186,1 | 5 790 | 773
HL 1100 x 548 | + | 548 | 1 128,0 | 407,0 | 28,0 | 50,0 | 30,0 | 968,0 | 34,6 | 3,19 | 16 | 200 | 80 | 3,78 | 6,89 | 1 457 000 | 56 400 | 45,5 | 8,96 | 25 800 | 2 770 | 29 700 | 4 360 | 9,063 | 24,4 | 163,8 | 4 340 | 698
HL 1100 R | + | 499 | 1 118,0 | 405,0 | 26,0 | 45,0 | 30,0 | 968,0 | 37,2 | 3,54 | 15 | 200 | 76 | 3,75 | 7,52 | 1 305 000 | 50 000 | 45,2 | 8,84 | 23 300 | 2 470 | 26 800 | 3 880 | 9,003 | 26,8 | 143,9 | 3 250 | 635
HL 1100 M |  | 433 | 1 108,0 | 402,0 | 22,0 | 40,0 | 30,0 | 968,0 | 44,0 | 4,00 | 13 | 200 | 70 | 3,73 | 8,61 | 1 136 000 | 43 400 | 45,2 | 8,85 | 20 500 | 2 160 | 23 400 | 3 370 | 9,018 | 30,0 | 123,8 | 2 230 | 551
HL 1100 B |  | 390 | 1 100,0 | 400,0 | 20,0 | 36,0 | 30,0 | 968,0 | 48,4 | 4,44 | 12 | 200 | 66 | 3,71 | 9,51 | 1 016 000 | 38 500 | 45,0 | 8,76 | 18 500 | 1 920 | 21 000 | 3 000 | 8,981 | 33,0 | 108,9 | 1 650 | 497
HL 1100 A |  | 343 | 1 090,0 | 400,0 | 18,0 | 31,0 | 30,0 | 968,0 | 53,8 | 5,19 | 11 | 202 | 62 | 3,69 | 10,8 | 878 000 | 33 100 | 44,6 | 8,67 | 16 100 | 1 660 | 18 300 | 2 580 | 8,932 | 37,7 | 92,9 | 1 100 | 436
HL 1000 x 976 | + | 976 | 1 108,0 | 428,0 | 50,0 | 89,9 | 30,0 | 868,0 | 17,4 | 1,77 | 27 | 200 | 120 | 3,78 | 3,87 | 2 349 000 | 118 000 | 43,5 | 9,77 | 42 400 | 5 540 | 50 300 | 8 840 | 9,417 | 12,9 | 304,4 | 24 400 | 1 241
HL 1000 x 883 | + | 883 | 1 092,0 | 424,0 | 45,5 | 82,0 | 30,0 | 868,0 | 19,1 | 1,94 | 25 | 200 | 112 | 3,74 | 4,23 | 2 096 000 | 105 000 | 43,2 | 9,66 | 38 400 | 4 950 | 45 300 | 7 870 | 9,367 | 14,0 | 265,7 | 18 500 | 1 125
HL 1000 x 748 | + | 748 | 1 068,0 | 417,0 | 39,0 | 70,0 | 30,0 | 868,0 | 22,3 | 2,27 | 22 | 200 | 100 | 3,67 | 4,91 | 1 732 000 | 85 100 | 42,6 | 9,45 | 32 400 | 4 080 | 37 900 | 6 460 | 9,267 | 16,2 | 210,6 | 11 600 | 953
HL 1000 x 642 | + | 642 | 1 048,0 | 412,0 | 34,0 | 60,0 | 30,0 | 868,0 | 25,5 | 2,65 | 19 | 200 | 90 | 3,62 | 5,65 | 1 451 000 | 70 300 | 42,1 | 9,27 | 27 700 | 3 410 | 32 100 | 5 380 | 9,181 | 18,6 | 170,7 | 7 380 | 818
HL 1000 x 591 | + | 591 | 1 040,0 | 409,0 | 31,0 | 55,9 | 30,0 | 868,2 | 28,0 | 2,84 | 18 | 200 | 86 | 3,60 | 6,10 | 1 331 000 | 64 000 | 42,1 | 9,22 | 25 600 | 3 130 | 29 500 | 4 920 | 9,162 | 19,8 | 154,3 | 5 900 | 753
HL 1000 x 554 | + | 554 | 1 032,0 | 408,0 | 29,5 | 52,0 | 30,0 | 868,0 | 29,4 | 3,06 | 17 | 200 | 82 | 3,59 | 6,47 | 1 232 000 | 59 100 | 41,8 | 9,15 | 23 900 | 2 900 | 27 500 | 4 550 | 9,125 | 21,1 | 141,3 | 4 830 | 706
HL 1000 x 539 | + | 539 | 1 030,0 | 407,0 | 28,4 | 51,1 | 30,0 | 868,0 | 30,6 | 3,12 | 16 | 200 | 82 | 3,58 | 6,64 | 1 203 000 | 57 600 | 41,8 | 9,16 | 23 400 | 2 830 | 26 800 | 4 440 | 9,130 | 21,5 | 137,6 | 4 530 | 687
HL 1000 x 483 | + | 483 | 1 020,0 | 404,0 | 25,4 | 46,0 | 30,0 | 868,0 | 34,2 | 3,46 | 15 | 200 | 76 | 3,55 | 7,36 | 1 067 000 | 50 700 | 41,7 | 9,08 | 20 900 | 2 510 | 23 900 | 3 920 | 9,096 | 23,7 | 119,9 | 3 310 | 615
HL 1000 x 443 | + | 443 | 1 012,0 | 402,0 | 23,6 | 41,9 | 30,0 | 868,0 | 36,8 | 3,80 | 14 | 200 | 72 | 3,53 | 7,97 | 966 000 | 45 500 | 41,4 | 8,98 | 19 100 | 2 260 | 21 800 | 3 530 | 9,046 | 25,8 | 106,7 | 2 540 | 564
HL 1000 M |  | 412 | 1 008,0 | 402,0 | 21,1 | 40,0 | 30,0 | 868,0 | 41,1 | 4,01 | 13 | 202 | 70 | 3,53 | 8,57 | 910 000 | 43 400 | 41,6 | 9,09 | 18 100 | 2 160 | 20 500 | 3 350 | 9,111 | 27,1 | 101,5 | 2 140 | 525
HL 1000 B |  | 371 | 1 000,0 | 400,0 | 19,0 | 36,1 | 30,0 | 868,0 | 45,7 | 4,45 | 12 | 202 | 66 | 3,51 | 9,46 | 814 000 | 38 600 | 41,5 | 9,03 | 16 300 | 1 930 | 18 400 | 2 980 | 9,084 | 29,7 | 89,4 | 1 590 | 473
HL 1000 A |  | 321 | 990,0 | 400,0 | 16,5 | 31,0 | 30,0 | 868,0 | 52,6 | 5,22 | 10 | 202 | 62 | 3,50 | 10,9 | 696 000 | 33 100 | 41,3 | 9,00 | 14 100 | 1 660 | 15 800 | 2 560 | 9,070 | 34,1 | 76,0 | 1 030 | 409
HL 1000 AA |  | 296 | 982,0 | 400,0 | 16,5 | 27,1 | 30,0 | 868,0 | 52,6 | 5,97 | 10 | 202 | 58 | 3,48 | 11,8 | 620 000 | 29 000 | 40,5 | 8,76 | 12 600 | 1 450 | 14 300 | 2 240 | 8,926 | 37,9 | 65,9 | 764 | 378
HL 920 x 1377 | + | 1 377 | 1 093,0 | 473,0 | 76,7 | 115,1 | 19,0 | 825,2 | 10,8 | 1,56 | 40 | 210 | 134 | 3,89 | 2,83 | 3 034 000 | 206 000 | 41,6 | 10,9 | 55 500 | 8 720 | 67 700 | 14 200 | 9,857 | 9,41 | 485,7 | 59 600 | 1 754
HL 920 x 1269 | + | 1 269 | 1 093,0 | 461,0 | 64,0 | 115,1 | 19,0 | 825,2 | 12,9 | 1,56 | 34 | 210 | 134 | 3,87 | 3,05 | 2 900 000 | 190 000 | 42,4 | 10,8 | 53 000 | 8 240 | 64 000 | 13 100 | 9,893 | 9,76 | 449,7 | 51 400 | 1 616
HL 920 x 1194 | + | 1 194 | 1 081,0 | 457,0 | 60,5 | 109,0 | 19,0 | 825,2 | 13,6 | 1,64 | 32 | 210 | 128 | 3,84 | 3,21 | 2 694 000 | 175 000 | 42,1 | 10,7 | 49 800 | 7 660 | 59 800 | 12 200 | 9,844 | 10,2 | 409,7 | 43 500 | 1 522
HL 920 x 1077 | + | 1 077 | 1 061,0 | 451,0 | 55,0 | 99,1 | 19,0 | 825,2 | 15,0 | 1,81 | 30 | 208 | 118 | 3,78 | 3,51 | 2 377 000 | 153 000 | 41,6 | 10,6 | 44 800 | 6 770 | 53 400 | 10 700 | 9,770 | 11,1 | 350,8 | 32 600 | 1 372
HL 920 x 970 | + | 970 | 1 043,0 | 446,0 | 50,0 | 89,9 | 19,0 | 824,8 | 16,5 | 1,99 | 27 | 208 | 110 | 3,74 | 3,85 | 2 100 000 | 134 000 | 41,2 | 10,4 | 40 300 | 6 000 | 47 700 | 9 490 | 9,704 | 12,2 | 304,0 | 24 300 | 1 237
HL 920 x 787 | + | 787 | 1 011,0 | 437,0 | 40,9 | 73,9 | 19,0 | 824,8 | 20,2 | 2,42 | 22 | 210 | 94 | 3,65 | 4,64 | 1 646 000 | 103 000 | 40,5 | 10,2 | 32 600 | 4 730 | 38 000 | 7 420 | 9,592 | 14,5 | 226,8 | 13 400 | 1 002
HL 920 x 725 | + | 725 | 999,0 | 434,0 | 38,1 | 68,1 | 19,0 | 824,8 | 21,6 | 2,63 | 21 | 208 | 88 | 3,63 | 5,00 | 1 492 000 | 93 200 | 40,2 | 10,1 | 29 900 | 4 300 | 34 700 | 6 730 | 9,544 | 15,6 | 201,9 | 10 600 | 923
HL 920 x 656 | + | 656 | 987,0 | 431,0 | 34,5 | 62,0 | 19,0 | 824,8 | 23,9 | 2,89 | 19 | 210 | 82 | 3,60 | 5,48 | 1 335 000 | 83 000 | 40,0 | 9,97 | 27 100 | 3 850 | 31 300 | 6 020 | 9,509 | 17,0 | 177,6 | 7 950 | 835
HL 920 x 588 | + | 588 | 975,0 | 427,0 | 31,0 | 55,9 | 19,0 | 824,8 | 26,6 | 3,20 | 18 | 208 | 76 | 3,56 | 6,06 | 1 181 000 | 72 800 | 39,7 | 9,86 | 24 200 | 3 410 | 27 800 | 5 310 | 9,459 | 18,6 | 153,2 | 5 810 | 748
HL 920 x 537 | + | 537 | 965,0 | 425,0 | 28,4 | 51,1 | 19,0 | 824,8 | 29,0 | 3,51 | 16 | 210 | 72 | 3,54 | 6,59 | 1 066 000 | 65 600 | 39,5 | 9,80 | 22 100 | 3 080 | 25 300 | 4 800 | 9,431 | 20,3 | 136,9 | 4 450 | 682
HL 920 x 491 | + | 491 | 957,0 | 422,0 | 25,9 | 47,0 | 19,0 | 824,8 | 31,8 | 3,81 | 15 | 210 | 68 | 3,52 | 7,16 | 966 000 | 59 000 | 39,4 | 9,73 | 20 200 | 2 800 | 23 000 | 4 340 | 9,400 | 21,9 | 122,2 | 3 440 | 623
HL 920 x 449 | + | 449 | 948,0 | 423,0 | 24,0 | 42,7 | 19,0 | 824,8 | 34,4 | 4,23 | 14 | 210 | 62 | 3,51 | 7,81 | 875 000 | 54 000 | 39,1 | 9,72 | 18 400 | 2 550 | 21 000 | 3 950 | 9,392 | 23,9 | 110,6 | 2 630 | 571
HL 920 x 420 |  | 420 | 943,0 | 422,0 | 22,5 | 39,9 | 19,0 | 824,8 | 36,7 | 4,53 | 13 | 210 | 60 | 3,50 | 8,32 | 813 000 | 50 100 | 39,0 | 9,68 | 17 200 | 2 370 | 19 500 | 3 670 | 9,375 | 25,5 | 102,1 | 2 150 | 534
HL 920 x 390 |  | 390 | 936,0 | 420,0 | 21,3 | 36,6 | 19,0 | 824,8 | 38,7 | 4,93 | 13 | 210 | 56 | 3,48 | 8,91 | 742 000 | 45 300 | 38,7 | 9,57 | 15 800 | 2 160 | 17 900 | 3 330 | 9,316 | 27,5 | 91,6 | 1 690 | 494
HL 920 x 368 |  | 368 | 931,0 | 419,0 | 20,3 | 34,3 | 19,0 | 824,8 | 40,6 | 5,26 | 12 | 210 | 54 | 3,47 | 9,42 | 692 000 | 42 100 | 38,6 | 9,51 | 14 900 | 2 010 | 16 800 | 3 100 | 9,285 | 29,2 | 84,7 | 1 410 | 466
HL 920 x 344 |  | 344 | 927,0 | 418,0 | 19,3 | 32,0 | 19,0 | 824,8 | 42,7 | 5,64 | 12 | 210 | 52 | 3,45 | 10,0 | 645 000 | 39 000 | 38,4 | 9,45 | 13 900 | 1 870 | 15 700 | 2 880 | 9,252 | 31,1 | 78,1 | 1 160 | 437
+ W celu określenia nośności dla tego profilu zastosowano granice plastyczności stali HISTAR®
Te dane zostały pobrane ze strony Orange Book (http://orangebook.arcelormittal.com /pl-pl/dostepne-dane-o-projekcie/polskimi-na/belki/hl-hlz/charakterystyka-ksztaltownikow-wymiary-i-wlasciwosci/) w dniu 09.11.2023 o 12:46
© 2023, SCI i ArcelorMittal Commercial Sections S.A. Dane te podlegają tym samym warunkom, które zostały określone na stronie Orange Book (http://orangebook.arcelormittal.com/terms-conditions/)