## HL-HLZ-webbearingbuckling-S460-
Eurocode 3 - Annexes nationales français (EN 1993-1-1:2005, EN 10365)
Poutrelles à trés larges ailes - HL et HLZ, Résistance de l'âme à l'écrasement et au voilement pour: S460/HISTAR®460
Âmes non-raidies
Désignation du profilé |  | Résistance à l'effort tranchant | Position de l'appui rigide | Résistance de l'âme non-raidie, FRd (kN) et longueur limite, clim (mm)
|  | Vc,Rd |  | Longueur d'appui rigide, ss (mm)
|  | kN |  | 0 | 10 | 20 | 30 | 40 | 50 | 75 | 100 | 150 | 200 | 250 | 300 | 350
HLZ 1100 D |  | 7 200 | FRd (c = 0) | 1 370 | 1 430 | 1 490 | 1 550 | 1 610 | 1 680 | 1 840 | 2 020 | 2 320 | 2 600 | 2 870 | 3 150 | 3 420
|  |  | clim (mm) | 680 | 670 | 660 | 650 | 640 | 630 | 600 | 580 | 530 | 480 | 430 | 380 | 330
|  |  | FRd (c ≥ clim) | 3 950 | 3 990 | 4 030 | 4 060 | 4 100 | 4 140 | 4 230 | 4 320 | 4 490 | 4 650 | 4 810 | 4 960 | 5 110
HLZ 1100 C |  | 6 880 | FRd (c = 0) | 1 240 | 1 290 | 1 350 | 1 400 | 1 460 | 1 520 | 1 670 | 1 830 | 2 100 | 2 360 | 2 610 | 2 860 | 3 110
|  |  | clim (mm) | 680 | 670 | 660 | 650 | 640 | 630 | 600 | 580 | 530 | 480 | 430 | 380 | 330
|  |  | FRd (c ≥ clim) | 3 560 | 3 590 | 3 620 | 3 660 | 3 690 | 3 730 | 3 810 | 3 890 | 4 050 | 4 200 | 4 350 | 4 490 | 4 510
HLZ 1100 B |  | 6 550 | FRd (c = 0) | 1 120 | 1 160 | 1 210 | 1 260 | 1 320 | 1 370 | 1 510 | 1 650 | 1 900 | 2 120 | 2 350 | 2 580 | 2 810
|  |  | clim (mm) | 680 | 670 | 660 | 650 | 640 | 630 | 600 | 580 | 530 | 480 | 430 | 380 | 330
|  |  | FRd (c ≥ clim) | 3 180 | 3 220 | 3 250 | 3 280 | 3 310 | 3 340 | 3 420 | 3 490 | 3 640 | 3 780 | 3 910 | 3 940 | 3 940
HLZ 1100 A |  | 6 500 | FRd (c = 0) | 1 100 | 1 150 | 1 200 | 1 250 | 1 310 | 1 360 | 1 500 | 1 640 | 1 880 | 2 110 | 2 330 | 2 560 | 2 790
|  |  | clim (mm) | 680 | 670 | 660 | 650 | 640 | 630 | 600 | 580 | 530 | 480 | 430 | 380 | 330
|  |  | FRd (c ≥ clim) | 3 130 | 3 160 | 3 190 | 3 220 | 3 260 | 3 290 | 3 360 | 3 440 | 3 590 | 3 730 | 3 860 | 3 920 | 3 920
HL 1100 x 607 | + | 10 200 | FRd (c = 0) | 2 810 | 2 930 | 3 040 | 3 160 | 3 280 | 3 400 | 3 720 | 4 060 | 4 720 | 5 260 | 5 800 | 6 330 | 6 870
|  |  | clim (mm) | 690 | 680 | 670 | 660 | 650 | 640 | 610 | 590 | 540 | 490 | 440 | 390 | 360
|  |  | FRd (c ≥ clim) | 8 420 | 8 480 | 8 550 | 8 620 | 8 690 | 8 760 | 8 920 | 9 080 | 9 400 | 9 710 | 10 000 | 10 300 | 10 600
HL 1100 x 548 | + | 9 170 | FRd (c = 0) | 2 270 | 2 360 | 2 460 | 2 550 | 2 650 | 2 750 | 3 020 | 3 290 | 3 820 | 4 250 | 4 690 | 5 130 | 5 570
|  |  | clim (mm) | 690 | 680 | 670 | 660 | 650 | 640 | 610 | 590 | 540 | 490 | 440 | 390 | 340
|  |  | FRd (c ≥ clim) | 6 720 | 6 780 | 6 840 | 6 890 | 6 950 | 7 010 | 7 140 | 7 280 | 7 540 | 7 800 | 8 040 | 8 280 | 8 510
HL 1100 R | + | 8 520 | FRd (c = 0) | 1 930 | 2 010 | 2 090 | 2 170 | 2 260 | 2 350 | 2 570 | 2 810 | 3 250 | 3 620 | 4 000 | 4 380 | 4 760
|  |  | clim (mm) | 690 | 680 | 670 | 660 | 650 | 640 | 610 | 590 | 540 | 490 | 440 | 390 | 340
|  |  | FRd (c ≥ clim) | 5 640 | 5 690 | 5 740 | 5 790 | 5 840 | 5 890 | 6 020 | 6 130 | 6 370 | 6 590 | 6 810 | 7 020 | 7 220
HL 1100 M |  | 7 210 | FRd (c = 0) | 1 370 | 1 430 | 1 480 | 1 540 | 1 610 | 1 670 | 1 830 | 2 000 | 2 310 | 2 580 | 2 850 | 3 120 | 3 390
|  |  | clim (mm) | 690 | 680 | 670 | 660 | 650 | 640 | 610 | 590 | 540 | 490 | 440 | 390 | 340
|  |  | FRd (c ≥ clim) | 3 960 | 4 000 | 4 040 | 4 080 | 4 110 | 4 150 | 4 240 | 4 320 | 4 490 | 4 650 | 4 810 | 4 960 | 5 080
HL 1100 B |  | 6 550 | FRd (c = 0) | 1 120 | 1 160 | 1 210 | 1 260 | 1 320 | 1 370 | 1 500 | 1 650 | 1 890 | 2 110 | 2 340 | 2 560 | 2 780
|  |  | clim (mm) | 690 | 680 | 670 | 660 | 650 | 640 | 610 | 590 | 540 | 490 | 440 | 390 | 340
|  |  | FRd (c ≥ clim) | 3 200 | 3 240 | 3 270 | 3 300 | 3 330 | 3 360 | 3 430 | 3 510 | 3 650 | 3 780 | 3 900 | 3 900 | 3 900
HL 1100 A |  | 5 900 | FRd (c = 0) | 890 | 928 | 968 | 1 010 | 1 050 | 1 090 | 1 200 | 1 320 | 1 510 | 1 690 | 1 870 | 1 990 | 2 110
|  |  | clim (mm) | 690 | 680 | 670 | 660 | 650 | 640 | 610 | 590 | 540 | 490 | 440 | 390 | 340
|  |  | FRd (c ≥ clim) | 2 510 | 2 540 | 2 570 | 2 590 | 2 620 | 2 640 | 2 700 | 2 760 | 2 880 | 2 910 | 2 910 | 2 910 | 2 910
HL 1000 x 976 | + | 15 200 | FRd (c = 0) | 4 280 | 4 510 | 4 760 | 5 020 | 5 300 | 5 580 | 6 340 | 7 160 | 8 950 | 10 600 | 11 800 | 13 000 | 14 100
|  |  | clim (mm) | 620 | 610 | 600 | 590 | 580 | 570 | 540 | 520 | 470 | 440 | 440 | 440 | 440
|  |  | FRd (c ≥ clim) | 16 200 | 16 500 | 16 700 | 16 900 | 17 200 | 17 400 | 18 000 | 18 500 | 19 700 | 20 800 | 22 000 | 23 100 | 24 300
HL 1000 x 883 | + | 13 700 | FRd (c = 0) | 3 700 | 3 920 | 4 150 | 4 380 | 4 640 | 4 900 | 5 590 | 6 350 | 8 000 | 9 420 | 10 500 | 11 500 | 12 600
|  |  | clim (mm) | 620 | 610 | 600 | 590 | 580 | 570 | 540 | 520 | 470 | 420 | 410 | 410 | 410
|  |  | FRd (c ≥ clim) | 13 900 | 14 100 | 14 300 | 14 500 | 14 700 | 15 000 | 15 500 | 16 000 | 17 000 | 18 100 | 19 100 | 20 200 | 21 200
HL 1000 x 748 | + | 11 700 | FRd (c = 0) | 2 900 | 3 090 | 3 280 | 3 490 | 3 710 | 3 940 | 4 550 | 5 210 | 6 650 | 7 690 | 8 590 | 9 490 | 10 400
|  |  | clim (mm) | 620 | 610 | 600 | 590 | 580 | 570 | 540 | 520 | 470 | 420 | 370 | 370 | 370
|  |  | FRd (c ≥ clim) | 10 700 | 10 900 | 11 100 | 11 300 | 11 400 | 11 600 | 12 100 | 12 500 | 13 400 | 14 300 | 15 200 | 16 100 | 17 000
HL 1000 x 642 | + | 10 100 | FRd (c = 0) | 2 310 | 2 470 | 2 640 | 2 830 | 3 020 | 3 220 | 3 760 | 4 350 | 6 070 | 6 780 | 7 500 | 8 210 | 8 920
|  |  | clim (mm) | 620 | 610 | 600 | 590 | 580 | 570 | 540 | 520 | 470 | 420 | 370 | 370 | 370
|  |  | FRd (c ≥ clim) | 8 410 | 8 570 | 8 720 | 8 880 | 9 040 | 9 190 | 9 580 | 9 970 | 10 800 | 12 400 | 12 700 | 13 100 | 13 400
HL 1000 x 591 | + | 9 200 | FRd (c = 0) | 2 050 | 2 200 | 2 350 | 2 520 | 2 700 | 3 550 | 3 900 | 4 270 | 5 020 | 5 610 | 6 200 | 6 790 | 7 390
|  |  | clim (mm) | 620 | 610 | 600 | 590 | 580 | 570 | 540 | 520 | 470 | 420 | 370 | 350 | 350
|  |  | FRd (c ≥ clim) | 7 380 | 7 530 | 7 670 | 7 810 | 7 960 | 9 150 | 9 330 | 9 500 | 9 830 | 10 200 | 10 500 | 10 800 | 11 100
HL 1000 x 554 | + | 8 720 | FRd (c = 0) | 1 860 | 2 700 | 2 820 | 2 940 | 3 060 | 3 180 | 3 510 | 3 840 | 4 500 | 5 030 | 5 570 | 6 110 | 6 640
|  |  | clim (mm) | 620 | 610 | 600 | 590 | 580 | 570 | 540 | 520 | 470 | 420 | 370 | 340 | 340
|  |  | FRd (c ≥ clim) | 6 660 | 7 870 | 7 930 | 8 000 | 8 070 | 8 130 | 8 290 | 8 450 | 8 760 | 9 060 | 9 350 | 9 630 | 9 900
HL 1000 x 539 | + | 8 400 | FRd (c = 0) | 2 400 | 2 510 | 2 610 | 2 720 | 2 840 | 2 950 | 3 250 | 3 560 | 4 170 | 4 670 | 5 160 | 5 660 | 6 160
|  |  | clim (mm) | 620 | 610 | 600 | 590 | 580 | 570 | 540 | 520 | 470 | 420 | 370 | 340 | 340
|  |  | FRd (c ≥ clim) | 7 220 | 7 280 | 7 340 | 7 400 | 7 470 | 7 530 | 7 680 | 7 820 | 8 110 | 8 390 | 8 660 | 8 920 | 9 170
HL 1000 x 483 | + | 7 510 | FRd (c = 0) | 1 900 | 1 980 | 2 070 | 2 150 | 2 240 | 2 340 | 2 580 | 2 830 | 3 300 | 3 700 | 4 100 | 4 490 | 4 890
|  |  | clim (mm) | 620 | 610 | 600 | 590 | 580 | 570 | 540 | 520 | 470 | 420 | 370 | 320 | 320
|  |  | FRd (c ≥ clim) | 5 640 | 5 690 | 5 740 | 5 790 | 5 840 | 5 890 | 6 010 | 6 130 | 6 370 | 6 590 | 6 810 | 7 020 | 7 230
HL 1000 x 443 | + | 6 980 | FRd (c = 0) | 1 610 | 1 690 | 1 760 | 1 840 | 1 920 | 2 000 | 2 200 | 2 420 | 2 810 | 3 160 | 3 500 | 3 850 | 4 190
|  |  | clim (mm) | 620 | 610 | 600 | 590 | 580 | 570 | 540 | 520 | 470 | 420 | 370 | 320 | 300
|  |  | FRd (c ≥ clim) | 4 750 | 4 800 | 4 840 | 4 890 | 4 930 | 4 980 | 5 080 | 5 190 | 5 400 | 5 590 | 5 790 | 5 970 | 6 150
HL 1000 M |  | 6 270 | FRd (c = 0) | 1 290 | 1 350 | 1 410 | 1 470 | 1 530 | 1 600 | 1 760 | 1 940 | 2 250 | 2 530 | 2 800 | 3 080 | 3 350
|  |  | clim (mm) | 620 | 610 | 600 | 590 | 580 | 570 | 540 | 520 | 470 | 420 | 370 | 320 | 300
|  |  | FRd (c ≥ clim) | 3 790 | 3 830 | 3 870 | 3 900 | 3 940 | 3 970 | 4 060 | 4 140 | 4 310 | 4 470 | 4 620 | 4 770 | 4 910
HL 1000 B |  | 5 640 | FRd (c = 0) | 1 040 | 1 080 | 1 130 | 1 180 | 1 230 | 1 280 | 1 420 | 1 560 | 1 810 | 2 030 | 2 260 | 2 480 | 2 700
|  |  | clim (mm) | 620 | 610 | 600 | 590 | 580 | 570 | 540 | 520 | 470 | 420 | 370 | 320 | 280
|  |  | FRd (c ≥ clim) | 3 010 | 3 040 | 3 070 | 3 100 | 3 130 | 3 160 | 3 230 | 3 300 | 3 440 | 3 570 | 3 690 | 3 690 | 3 690
HL 1000 A |  | 4 900 | FRd (c = 0) | 768 | 804 | 840 | 878 | 917 | 957 | 1 060 | 1 170 | 1 350 | 1 520 | 1 670 | 1 780 | 1 900
|  |  | clim (mm) | 620 | 610 | 600 | 590 | 580 | 570 | 540 | 520 | 470 | 420 | 370 | 320 | 270
|  |  | FRd (c ≥ clim) | 2 200 | 2 220 | 2 250 | 2 270 | 2 290 | 2 320 | 2 370 | 2 420 | 2 510 | 2 510 | 2 510 | 2 510 | 2 510
HL 1000 AA |  | 4 880 | FRd (c = 0) | 749 | 785 | 822 | 861 | 900 | 940 | 1 040 | 1 150 | 1 320 | 1 490 | 1 640 | 1 760 | 1 870
|  |  | clim (mm) | 620 | 610 | 600 | 590 | 580 | 570 | 540 | 520 | 470 | 420 | 370 | 320 | 270
|  |  | FRd (c ≥ clim) | 2 110 | 2 140 | 2 160 | 2 190 | 2 210 | 2 230 | 2 290 | 2 350 | 2 460 | 2 480 | 2 480 | 2 480 | 2 480
HL 920 x 1377 | + | 20 700 | FRd (c = 0) | 6 980 | 7 330 | 7 700 | 8 090 | 8 490 | 8 910 | 10 000 | 11 200 | 13 900 | 16 700 | 18 500 | 20 200 | 21 900
|  |  | clim (mm) | 580 | 570 | 560 | 550 | 540 | 530 | 520 | 520 | 520 | 520 | 520 | 520 | 520
|  |  | FRd (c ≥ clim) | 27 700 | 28 000 | 28 400 | 28 700 | 29 100 | 29 400 | 30 300 | 31 100 | 32 900 | 34 600 | 36 300 | 38 000 | 39 800
HL 920 x 1269 | + | 17 500 | FRd (c = 0) | 6 290 | 6 580 | 6 890 | 7 210 | 7 550 | 7 890 | 8 810 | 9 800 | 12 000 | 14 300 | 16 100 | 17 500 | 19 000
|  |  | clim (mm) | 580 | 570 | 560 | 550 | 540 | 540 | 540 | 540 | 540 | 540 | 540 | 540 | 540
|  |  | FRd (c ≥ clim) | 24 400 | 24 700 | 25 000 | 25 300 | 25 600 | 25 900 | 26 600 | 27 300 | 28 700 | 30 200 | 31 600 | 33 100 | 34 500
HL 920 x 1194 | + | 16 400 | FRd (c = 0) | 5 770 | 6 050 | 6 340 | 6 640 | 6 960 | 7 290 | 8 160 | 9 100 | 11 200 | 13 400 | 15 000 | 16 300 | 17 700
|  |  | clim (mm) | 580 | 570 | 560 | 550 | 540 | 530 | 520 | 520 | 520 | 520 | 520 | 520 | 520
|  |  | FRd (c ≥ clim) | 22 200 | 22 500 | 22 800 | 23 100 | 23 300 | 23 600 | 24 300 | 25 000 | 26 300 | 27 700 | 29 100 | 30 400 | 31 800
HL 920 x 1077 | + | 15 100 | FRd (c = 0) | 5 080 | 5 340 | 5 610 | 5 890 | 6 190 | 6 500 | 7 320 | 8 200 | 10 100 | 12 200 | 13 500 | 14 800 | 16 000
|  |  | clim (mm) | 580 | 570 | 560 | 550 | 540 | 530 | 500 | 480 | 480 | 480 | 480 | 480 | 480
|  |  | FRd (c ≥ clim) | 19 400 | 19 600 | 19 900 | 20 100 | 20 400 | 20 600 | 21 300 | 21 900 | 23 200 | 24 400 | 25 700 | 27 000 | 28 200
HL 920 x 970 | + | 13 800 | FRd (c = 0) | 4 370 | 4 600 | 4 850 | 5 110 | 5 380 | 5 670 | 6 420 | 7 240 | 9 020 | 10 800 | 11 900 | 13 100 | 14 200
|  |  | clim (mm) | 580 | 570 | 560 | 550 | 540 | 530 | 500 | 480 | 450 | 450 | 450 | 450 | 450
|  |  | FRd (c ≥ clim) | 16 500 | 16 700 | 16 900 | 17 200 | 17 400 | 17 600 | 18 200 | 18 800 | 19 900 | 21 100 | 22 200 | 23 400 | 24 500
HL 920 x 787 | + | 11 300 | FRd (c = 0) | 3 210 | 3 410 | 3 610 | 3 830 | 4 050 | 4 290 | 4 920 | 5 600 | 7 100 | 8 310 | 9 250 | 10 200 | 11 100
|  |  | clim (mm) | 580 | 570 | 560 | 550 | 540 | 530 | 500 | 480 | 430 | 390 | 390 | 390 | 390
|  |  | FRd (c ≥ clim) | 11 900 | 12 100 | 12 200 | 12 400 | 12 600 | 12 800 | 13 300 | 13 800 | 14 700 | 15 600 | 16 600 | 17 500 | 18 500
HL 920 x 725 | + | 10 500 | FRd (c = 0) | 2 850 | 3 030 | 3 220 | 3 420 | 3 630 | 3 860 | 4 450 | 5 100 | 6 500 | 7 530 | 8 410 | 9 290 | 10 200
|  |  | clim (mm) | 580 | 570 | 560 | 550 | 540 | 530 | 500 | 480 | 430 | 380 | 370 | 370 | 370
|  |  | FRd (c ≥ clim) | 10 400 | 10 600 | 10 800 | 11 000 | 11 100 | 11 300 | 11 800 | 12 200 | 13 100 | 13 900 | 14 800 | 15 700 | 16 600
HL 920 x 656 | + | 9 490 | FRd (c = 0) | 2 460 | 2 620 | 2 800 | 2 980 | 3 180 | 3 380 | 3 920 | 4 510 | 5 800 | 6 650 | 7 440 | 8 240 | 9 030
|  |  | clim (mm) | 580 | 570 | 560 | 550 | 540 | 530 | 500 | 480 | 430 | 380 | 340 | 340 | 340
|  |  | FRd (c ≥ clim) | 8 920 | 9 080 | 9 240 | 9 400 | 9 560 | 9 720 | 10 100 | 10 500 | 11 300 | 12 100 | 12 900 | 13 800 | 14 200
HL 920 x 588 | + | 8 530 | FRd (c = 0) | 2 090 | 2 240 | 2 400 | 2 560 | 2 740 | 2 920 | 3 420 | 4 450 | 5 260 | 5 890 | 6 530 | 7 170 | 7 800
|  |  | clim (mm) | 580 | 570 | 560 | 550 | 540 | 530 | 500 | 480 | 430 | 380 | 350 | 350 | 350
|  |  | FRd (c ≥ clim) | 7 510 | 7 650 | 7 800 | 7 940 | 8 080 | 8 220 | 8 580 | 9 840 | 10 200 | 10 500 | 10 800 | 11 200 | 11 500
HL 920 x 537 | + | 7 810 | FRd (c = 0) | 1 830 | 1 960 | 2 690 | 2 810 | 2 930 | 3 050 | 3 370 | 3 700 | 4 370 | 4 900 | 5 440 | 5 970 | 6 500
|  |  | clim (mm) | 580 | 570 | 560 | 550 | 540 | 530 | 500 | 480 | 430 | 380 | 340 | 340 | 340
|  |  | FRd (c ≥ clim) | 6 500 | 7 530 | 7 600 | 7 660 | 7 720 | 7 790 | 7 940 | 8 100 | 8 400 | 8 680 | 8 960 | 9 230 | 9 500
HL 920 x 491 | + | 7 120 | FRd (c = 0) | 2 030 | 2 120 | 2 220 | 2 310 | 2 410 | 2 520 | 2 780 | 3 060 | 3 600 | 4 040 | 4 490 | 4 930 | 5 380
|  |  | clim (mm) | 580 | 570 | 560 | 550 | 540 | 530 | 500 | 480 | 430 | 380 | 330 | 320 | 320
|  |  | FRd (c ≥ clim) | 6 090 | 6 140 | 6 200 | 6 250 | 6 310 | 6 360 | 6 490 | 6 620 | 6 880 | 7 120 | 7 350 | 7 580 | 7 800
HL 920 x 449 | + | 6 600 | FRd (c = 0) | 1 720 | 1 800 | 1 880 | 1 960 | 2 050 | 2 140 | 2 370 | 2 610 | 3 060 | 3 440 | 3 820 | 4 200 | 4 580
|  |  | clim (mm) | 580 | 570 | 560 | 550 | 540 | 530 | 500 | 480 | 430 | 380 | 330 | 300 | 300
|  |  | FRd (c ≥ clim) | 5 100 | 5 150 | 5 200 | 5 250 | 5 300 | 5 340 | 5 460 | 5 570 | 5 790 | 6 010 | 6 210 | 6 410 | 6 600
HL 920 x 420 |  | 6 190 | FRd (c = 0) | 1 490 | 1 560 | 1 640 | 1 710 | 1 790 | 1 870 | 2 070 | 2 280 | 2 660 | 3 000 | 3 340 | 3 670 | 4 010
|  |  | clim (mm) | 580 | 570 | 560 | 550 | 540 | 530 | 500 | 480 | 430 | 380 | 330 | 290 | 290
|  |  | FRd (c ≥ clim) | 4 410 | 4 460 | 4 500 | 4 540 | 4 580 | 4 630 | 4 730 | 4 830 | 5 030 | 5 220 | 5 400 | 5 580 | 5 750
HL 920 x 390 |  | 5 860 | FRd (c = 0) | 1 320 | 1 380 | 1 450 | 1 510 | 1 580 | 1 660 | 1 840 | 2 030 | 2 360 | 2 660 | 2 960 | 3 260 | 3 570
|  |  | clim (mm) | 580 | 570 | 560 | 550 | 540 | 530 | 500 | 480 | 430 | 380 | 330 | 280 | 280
|  |  | FRd (c ≥ clim) | 3 860 | 3 900 | 3 940 | 3 980 | 4 020 | 4 060 | 4 150 | 4 250 | 4 430 | 4 600 | 4 760 | 4 920 | 5 080
HL 920 x 368 |  | 5 580 | FRd (c = 0) | 1 190 | 1 240 | 1 300 | 1 360 | 1 430 | 1 490 | 1 660 | 1 840 | 2 130 | 2 400 | 2 680 | 2 950 | 3 220
|  |  | clim (mm) | 580 | 570 | 560 | 550 | 540 | 530 | 500 | 480 | 430 | 380 | 330 | 280 | 270
|  |  | FRd (c ≥ clim) | 3 450 | 3 490 | 3 530 | 3 560 | 3 600 | 3 630 | 3 720 | 3 810 | 3 970 | 4 130 | 4 280 | 4 430 | 4 570
HL 920 x 344 |  | 5 310 | FRd (c = 0) | 1 060 | 1 110 | 1 170 | 1 220 | 1 280 | 1 340 | 1 490 | 1 650 | 1 910 | 2 160 | 2 400 | 2 650 | 2 900
|  |  | clim (mm) | 580 | 570 | 560 | 550 | 540 | 530 | 500 | 480 | 430 | 380 | 330 | 280 | 260
|  |  | FRd (c ≥ clim) | 3 070 | 3 100 | 3 140 | 3 170 | 3 200 | 3 240 | 3 320 | 3 390 | 3 540 | 3 690 | 3 830 | 3 960 | 4 050
+ Les limites d'élasticité des aciers HISTAR® ont été utilisées pour déterminer les capacités de charge de ce profilé
Si c < clim alors la valeur FRd s'applique pour c = 0
Ces données ont été téléchargées du site Orange Book (http://orangebook.arcelormittal.com /fr-fr/valeurs-de-dimensionnement/francais-na/poutres/hl-hlz/ecrasement-et-voilement-de-l-ame/s460-histar460/) le 08/11/2023 à 12:36.
© 2023, SCI et ArcelorMittal Sections commerciales S.A. Ces données sont soumises aux mêmes conditions que celles définies par le site Orange Book (http://orangebook.arcelormittal.com/terms-conditions/)