## IPE-axialforcebending-S355-Euro
Eurocode 3 - Annexes nationales français (EN 1993-1-1:2005, EN 10365)
Poutrelles I à ailes parallèles - IPE, Effort axial et moment fléchissant pour: S355
Résistance des sections transversales et vérification de l'élément au flambement
Désignation du profilé |  | Vérification de la résistance de la section transversale | [12 empty] | Vérification de l'élément au flambement
et résistances |  | n limite | Moment résistant Mc,y,Rd, Mc,z,Rd (kNm) et moment résistant réduit MN,y,Rd, MN,z,Rd (kNm) | [11 empty] | n limite | Résistance à la compression Nb,y,Rd, Nb,z,Rd (kN) et moment résistant au flambement Mb,Rd (kNm)
(kN, kNm) |  | Classe 3 | selon les rapports entre l'effort axial et la résistance plastique de la section n = NEd / Npl,Rd | [11 empty] | Classe 3 | pour différentes longueurs de flambement L (m) sous la valeur limite de n = NEd / Npl,Rd
|  | Classe 2 | n | 0,0 | 0,1 | 0,2 | 0,3 | 0,4 | 0,5 | 0,6 | 0,7 | 0,8 | 0,9 | 1,0 | Classe 2 | L (m) | 1,0 | 1,5 | 2,0 | 2,5 | 3,0 | 3,5 | 4,0 | 5,0 | 6,0 | 7,0 | 8,0 | 9,0 | 10,0 | 11,0 | 12,0 | 13,0 | 14,0
IPE 750 x 220 | ∗ |  | Mc,y,Rd | 2 910 | 2 910 | 2 910 | 2 540 | 2 540 | 2 540 | 2 540 | 2 540 | X | X | $ | 0,734 | Nb,y,Rd | 9 960 | 9 960 | 9 960 | 9 960 | 9 960 | 9 960 | 9 960 | 9 950 | 9 860 | 9 760 | 9 660 | 9 560 | 9 450 | 9 340 | 9 210 | 9 080 | 8 940
Npl,Rd = 9 960 |  | indisponible | Mc,z,Rd | 395 | 395 | 395 | 252 | 252 | 252 | 252 | 252 | X | X | $ |  | Nb,z,Rd | 9 870 | 9 460 | 9 020 | 8 520 | 7 940 | 7 280 | 6 570 | 5 170 | 4 000 | 3 130 | 2 500 | 2 030 | 1 680 | 1 410 | 1 200 | 1 030 | 899
fyWel,y = 2 540 |  | 0,213 | MN,y,Rd | 2 910 | 2 910 | 2 910 | – | – | – | – | – | – | – | – | 0,734 | Mb,Rd | 2 540 | 2 490 | 2 400 | 2 300 | 2 200 | 2 090 | 1 990 | 1 770 | 1 560 | 1 380 | 1 220 | 1 090 | 982 | 894 | 821 | 759 | 707
fyWel,z = 252 |  |  | MN,z,Rd | 395 | 395 | 395 | – | – | – | – | – | – | – | – | 0,213 | Mb,Rd | 2 910 | 2 830 | 2 720 | 2 590 | 2 470 | 2 340 | 2 200 | 1 920 | 1 670 | 1 450 | 1 280 | 1 130 | 1 020 | 924 | 847 | 782 | 727
IPE 750 x 196 | ∗ |  | Mc,y,Rd | 2 550 | 2 550 | 2 220 | 2 220 | 2 220 | 2 220 | 2 220 | X | X | X | $ | 0,667 | Nb,y,Rd | 8 900 | 8 900 | 8 900 | 8 900 | 8 900 | 8 900 | 8 900 | 8 880 | 8 800 | 8 710 | 8 620 | 8 530 | 8 430 | 8 320 | 8 210 | 8 090 | 7 950
Npl,Rd = 8 900 |  | indisponible | Mc,z,Rd | 340 | 340 | 217 | 217 | 217 | 217 | 217 | X | X | X | $ |  | Nb,z,Rd | 8 810 | 8 440 | 8 030 | 7 570 | 7 040 | 6 440 | 5 790 | 4 520 | 3 490 | 2 730 | 2 170 | 1 760 | 1 460 | 1 220 | 1 040 | 896 | 780
fyWel,y = 2 220 |  | 0,193 | MN,y,Rd | 2 550 | 2 550 | – | – | – | – | – | – | – | – | – | 0,667 | Mb,Rd | 2 220 | 2 170 | 2 090 | 2 000 | 1 910 | 1 820 | 1 720 | 1 520 | 1 330 | 1 160 | 1 010 | 898 | 804 | 728 | 665 | 612 | 568
fyWel,z = 217 |  |  | MN,z,Rd | 340 | 340 | – | – | – | – | – | – | – | – | – | 0,193 | Mb,Rd | 2 550 | 2 480 | 2 370 | 2 260 | 2 150 | 2 030 | 1 900 | 1 650 | 1 420 | 1 220 | 1 060 | 933 | 833 | 752 | 685 | 630 | 584
IPE 750 x 173 | ∗ |  | Mc,y,Rd | 2 210 | 2 210 | 1 920 | 1 920 | 1 920 | 1 920 | X | X | X | $ | $ | 0,578 | Nb,y,Rd | 7 860 | 7 860 | 7 860 | 7 860 | 7 860 | 7 860 | 7 860 | 7 830 | 7 760 | 7 680 | 7 600 | 7 510 | 7 420 | 7 330 | 7 220 | 7 110 | 6 990
Npl,Rd = 7 860 |  | indisponible | Mc,z,Rd | 288 | 288 | 183 | 183 | 183 | 183 | X | X | X | $ | $ |  | Nb,z,Rd | 7 760 | 7 420 | 7 050 | 6 620 | 6 140 | 5 580 | 4 990 | 3 860 | 2 970 | 2 310 | 1 840 | 1 490 | 1 230 | 1 030 | 877 | 755 | 656
fyWel,y = 1 920 |  | 0,158 | MN,y,Rd | 2 210 | 2 210 | – | – | – | – | – | – | – | – | – | 0,578 | Mb,Rd | 1 920 | 1 880 | 1 800 | 1 720 | 1 640 | 1 560 | 1 470 | 1 280 | 1 110 | 955 | 830 | 729 | 648 | 583 | 530 | 486 | 449
fyWel,z = 183 |  |  | MN,z,Rd | 288 | 288 | – | – | – | – | – | – | – | – | – | 0,158 | Mb,Rd | 2 210 | 2 140 | 2 050 | 1 950 | 1 850 | 1 740 | 1 620 | 1 390 | 1 180 | 1 000 | 865 | 756 | 670 | 601 | 546 | 500 | 462
IPE 750 x 147 | ∗ |  | Mc,y,Rd | 1 810 | 1 810 | 1 570 | 1 570 | 1 570 | X | X | X | X | $ | $ | 0,488 | Nb,y,Rd | 6 660 | 6 660 | 6 660 | 6 660 | 6 660 | 6 660 | 6 660 | 6 630 | 6 560 | 6 500 | 6 420 | 6 350 | 6 270 | 6 190 | 6 100 | 6 000 | 5 890
Npl,Rd = 6 660 |  | indisponible | Mc,z,Rd | 224 | 224 | 142 | 142 | 142 | X | X | X | X | $ | $ |  | Nb,z,Rd | 6 550 | 6 240 | 5 910 | 5 520 | 5 060 | 4 560 | 4 030 | 3 070 | 2 330 | 1 800 | 1 430 | 1 160 | 954 | 800 | 680 | 584 | 508
fyWel,y = 1 570 |  | 0,122 | MN,y,Rd | 1 810 | 1 810 | – | – | – | – | – | – | – | – | – | 0,488 | Mb,Rd | 1 570 | 1 530 | 1 460 | 1 400 | 1 320 | 1 250 | 1 170 | 1 010 | 857 | 728 | 624 | 543 | 479 | 428 | 386 | 352 | 324
fyWel,z = 142 |  |  | MN,z,Rd | 224 | 224 | – | – | – | – | – | – | – | – | – | 0,122 | Mb,Rd | 1 810 | 1 750 | 1 670 | 1 580 | 1 490 | 1 400 | 1 300 | 1 090 | 910 | 763 | 650 | 562 | 494 | 441 | 398 | 362 | 333
IPE 750 x 134 | ∗ |  | Mc,y,Rd | 1 650 | 1 430 | 1 430 | 1 430 | X | X | X | X | X | $ | $ | 0,398 | Nb,y,Rd | 6 060 | 6 060 | 6 060 | 6 060 | 6 060 | 6 060 | 6 060 | 6 030 | 5 970 | 5 910 | 5 840 | 5 780 | 5 700 | 5 630 | 5 540 | 5 450 | 5 350
Npl,Rd = 6 060 |  | indisponible | Mc,z,Rd | 202 | 129 | 129 | 129 | X | X | X | X | X | $ | $ |  | Nb,z,Rd | 5 960 | 5 680 | 5 370 | 5 020 | 4 600 | 4 140 | 3 660 | 2 780 | 2 110 | 1 640 | 1 300 | 1 050 | 865 | 725 | 616 | 530 | 460
fyWel,y = 1 430 |  | 0,074 | MN,y,Rd | 1 650 | – | – | – | – | – | – | – | – | – | – | 0,398 | Mb,Rd | 1 430 | 1 390 | 1 330 | 1 270 | 1 200 | 1 140 | 1 060 | 911 | 769 | 649 | 554 | 480 | 421 | 375 | 337 | 307 | 281
fyWel,z = 129 |  |  | MN,z,Rd | 202 | – | – | – | – | – | – | – | – | – | – | 0,074 | Mb,Rd | 1 650 | 1 590 | 1 520 | 1 440 | 1 360 | 1 270 | 1 170 | 983 | 815 | 680 | 576 | 496 | 434 | 386 | 347 | 315 | 289
IPE V 600 |  |  | Mc,y,Rd | 1 890 | 1 890 | 1 890 | 1 890 | 1 890 | 1 890 | 1 890 | 1 890 | 1 890 | 1 890 | 1 890 | 0 | Nb,y,Rd | 8 300 | 8 300 | 8 300 | 8 300 | 8 300 | 8 300 | 8 280 | 8 180 | 8 080 | 7 970 | 7 850 | 7 720 | 7 590 | 7 430 | 7 260 | 7 070 | 6 850
Npl,Rd = 8 300 |  | indisponible | Mc,z,Rd | 277 | 277 | 277 | 277 | 277 | 277 | 277 | 277 | 277 | 277 | 277 |  | Nb,z,Rd | 8 100 | 7 680 | 7 200 | 6 640 | 5 990 | 5 280 | 4 580 | 3 380 | 2 530 | 1 940 | 1 530 | 1 240 | 1 020 | 852 | 723 | 621 | 539
fyWel,y = 1 630 |  | 1,000 | MN,y,Rd | 1 890 | 1 890 | 1 890 | 1 710 | 1 470 | 1 220 | 978 | 733 | 489 | 244 | 0 | 1,000 | Mb,Rd | 1 890 | 1 800 | 1 710 | 1 620 | 1 530 | 1 440 | 1 340 | 1 170 | 1 020 | 892 | 793 | 714 | 650 | 596 | 552 | 514 | 481
fyWel,z = 173 |  |  | MN,z,Rd | 277 | 277 | 277 | 277 | 277 | 275 | 257 | 221 | 166 | 92,1 | 0
IPE O 600 | ∗ |  | Mc,y,Rd | 1 590 | 1 590 | 1 590 | 1 590 | 1 380 | 1 380 | 1 380 | 1 380 | 1 380 | 1 380 | $ | 0,996 | Nb,y,Rd | 6 990 | 6 990 | 6 990 | 6 990 | 6 990 | 6 990 | 6 960 | 6 880 | 6 800 | 6 700 | 6 600 | 6 500 | 6 380 | 6 250 | 6 100 | 5 940 | 5 760
Npl,Rd = 6 990 |  | indisponible | Mc,z,Rd | 227 | 227 | 227 | 227 | 143 | 143 | 143 | 143 | 143 | 143 | $ |  | Nb,z,Rd | 6 800 | 6 440 | 6 030 | 5 540 | 4 980 | 4 370 | 3 770 | 2 770 | 2 060 | 1 580 | 1 250 | 1 010 | 827 | 692 | 587 | 505 | 438
fyWel,y = 1 380 |  | 0,321 | MN,y,Rd | 1 590 | 1 590 | 1 590 | 1 440 | – | – | – | – | – | – | – | 0,996 | Mb,Rd | 1 380 | 1 320 | 1 260 | 1 200 | 1 130 | 1 060 | 996 | 866 | 752 | 659 | 584 | 523 | 475 | 434 | 401 | 373 | 348
fyWel,z = 143 |  |  | MN,z,Rd | 227 | 227 | 227 | 227 | – | – | – | – | – | – | – | 0,321 | Mb,Rd | 1 590 | 1 510 | 1 430 | 1 350 | 1 260 | 1 180 | 1 090 | 932 | 797 | 691 | 608 | 543 | 491 | 448 | 413 | 384 | 358
IPE 600 | ∗ |  | Mc,y,Rd | 1 250 | 1 250 | 1 090 | 1 090 | 1 090 | 1 090 | 1 090 | X | X | X | $ | 0,697 | Nb,y,Rd | 5 540 | 5 540 | 5 540 | 5 540 | 5 540 | 5 540 | 5 520 | 5 450 | 5 380 | 5 310 | 5 230 | 5 140 | 5 050 | 4 940 | 4 830 | 4 690 | 4 550
Npl,Rd = 5 540 |  | indisponible | Mc,z,Rd | 173 | 173 | 109 | 109 | 109 | 109 | 109 | X | X | X | $ |  | Nb,z,Rd | 5 380 | 5 080 | 4 740 | 4 330 | 3 860 | 3 370 | 2 890 | 2 100 | 1 560 | 1 200 | 941 | 758 | 623 | 521 | 442 | 379 | 329
fyWel,y = 1 090 |  | 0,192 | MN,y,Rd | 1 250 | 1 250 | – | – | – | – | – | – | – | – | – | 0,697 | Mb,Rd | 1 090 | 1 040 | 989 | 934 | 877 | 818 | 758 | 643 | 545 | 468 | 409 | 362 | 325 | 295 | 271 | 251 | 233
fyWel,z = 109 |  |  | MN,z,Rd | 173 | 173 | – | – | – | – | – | – | – | – | – | 0,192 | Mb,Rd | 1 240 | 1 180 | 1 110 | 1 040 | 972 | 897 | 822 | 684 | 573 | 488 | 423 | 374 | 335 | 304 | 278 | 257 | 239
IPE A 600 | ∗ |  | Mc,y,Rd | 1 120 | 986 | 986 | 986 | 986 | X | X | X | X | $ | $ | 0,477 | Nb,y,Rd | 4 860 | 4 860 | 4 860 | 4 860 | 4 860 | 4 860 | 4 850 | 4 790 | 4 730 | 4 670 | 4 600 | 4 530 | 4 440 | 4 360 | 4 260 | 4 140 | 4 020
Npl,Rd = 4 860 |  | indisponible | Mc,z,Rd | 157 | 100 | 100 | 100 | 100 | X | X | X | X | $ | $ |  | Nb,z,Rd | 4 730 | 4 480 | 4 190 | 3 850 | 3 450 | 3 030 | 2 610 | 1 920 | 1 430 | 1 090 | 862 | 695 | 571 | 478 | 406 | 348 | 302
fyWel,y = 986 |  | 0,089 | MN,y,Rd | 1 120 | – | – | – | – | – | – | – | – | – | – | 0,477 | Mb,Rd | 986 | 943 | 895 | 846 | 793 | 739 | 683 | 575 | 484 | 413 | 358 | 315 | 282 | 255 | 233 | 215 | 200
fyWel,z = 100 |  |  | MN,z,Rd | 157 | – | – | – | – | – | – | – | – | – | – | 0,089 | Mb,Rd | 1 110 | 1 060 | 998 | 937 | 872 | 804 | 736 | 609 | 506 | 428 | 369 | 324 | 289 | 261 | 239 | 220 | 204
IPE V 550 |  |  | Mc,y,Rd | 1 490 | 1 490 | 1 490 | 1 490 | 1 490 | 1 490 | 1 490 | 1 490 | 1 490 | 1 490 | 1 490 | 0 | Nb,y,Rd | 7 170 | 7 170 | 7 170 | 7 170 | 7 170 | 7 160 | 7 120 | 7 020 | 6 920 | 6 820 | 6 700 | 6 570 | 6 430 | 6 270 | 6 090 | 5 880 | 5 650
Npl,Rd = 7 170 |  | indisponible | Mc,z,Rd | 224 | 224 | 224 | 224 | 224 | 224 | 224 | 224 | 224 | 224 | 224 |  | Nb,z,Rd | 6 950 | 6 560 | 6 110 | 5 570 | 4 940 | 4 290 | 3 670 | 2 660 | 1 970 | 1 510 | 1 180 | 954 | 784 | 656 | 556 | 477 | 414
fyWel,y = 1 280 |  | 1,000 | MN,y,Rd | 1 490 | 1 490 | 1 490 | 1 360 | 1 160 | 970 | 776 | 582 | 388 | 194 | 0 | 1,000 | Mb,Rd | 1 490 | 1 410 | 1 340 | 1 260 | 1 180 | 1 100 | 1 030 | 886 | 768 | 674 | 599 | 540 | 491 | 451 | 418 | 389 | 365
fyWel,z = 140 |  |  | MN,z,Rd | 224 | 224 | 224 | 224 | 224 | 223 | 209 | 180 | 136 | 75,5 | 0
IPE O 550 | ∗ |  | Mc,y,Rd | 1 160 | 1 160 | 1 160 | 1 010 | 1 010 | 1 010 | 1 010 | 1 010 | 1 010 | X | $ | 0,892 | Nb,y,Rd | 5 540 | 5 540 | 5 540 | 5 540 | 5 540 | 5 540 | 5 500 | 5 430 | 5 350 | 5 270 | 5 180 | 5 080 | 4 970 | 4 840 | 4 700 | 4 540 | 4 360
Npl,Rd = 5 540 |  | indisponible | Mc,z,Rd | 171 | 171 | 171 | 108 | 108 | 108 | 108 | 108 | 108 | X | $ |  | Nb,z,Rd | 5 370 | 5 060 | 4 710 | 4 280 | 3 800 | 3 280 | 2 800 | 2 030 | 1 500 | 1 150 | 901 | 726 | 596 | 498 | 423 | 363 | 315
fyWel,y = 1 010 |  | 0,268 | MN,y,Rd | 1 160 | 1 160 | 1 160 | – | – | – | – | – | – | – | – | 0,892 | Mb,Rd | 1 010 | 963 | 914 | 863 | 810 | 757 | 703 | 601 | 516 | 448 | 395 | 353 | 319 | 292 | 269 | 250 | 233
fyWel,z = 108 |  |  | MN,z,Rd | 171 | 171 | 171 | – | – | – | – | – | – | – | – | 0,268 | Mb,Rd | 1 150 | 1 090 | 1 030 | 966 | 899 | 831 | 764 | 641 | 543 | 467 | 410 | 365 | 329 | 300 | 277 | 257 | 240
IPE 550 | ∗ |  | Mc,y,Rd | 989 | 989 | 866 | 866 | 866 | 866 | 866 | 866 | X | X | $ | 0,717 | Nb,y,Rd | 4 770 | 4 770 | 4 770 | 4 770 | 4 770 | 4 770 | 4 740 | 4 670 | 4 610 | 4 540 | 4 460 | 4 370 | 4 270 | 4 160 | 4 040 | 3 900 | 3 750
Npl,Rd = 4 770 |  | indisponible | Mc,z,Rd | 142 | 142 | 90,2 | 90,2 | 90,2 | 90,2 | 90,2 | 90,2 | X | X | $ |  | Nb,z,Rd | 4 610 | 4 340 | 4 020 | 3 640 | 3 210 | 2 760 | 2 340 | 1 680 | 1 240 | 949 | 745 | 599 | 492 | 411 | 349 | 299 | 260
fyWel,y = 866 |  | 0,196 | MN,y,Rd | 989 | 989 | – | – | – | – | – | – | – | – | – | 0,717 | Mb,Rd | 865 | 822 | 778 | 733 | 685 | 635 | 585 | 493 | 417 | 357 | 312 | 277 | 249 | 227 | 208 | 193 | 180
fyWel,z = 90,2 |  |  | MN,z,Rd | 142 | 142 | – | – | – | – | – | – | – | – | – | 0,196 | Mb,Rd | 981 | 928 | 874 | 817 | 756 | 694 | 633 | 523 | 436 | 371 | 323 | 285 | 256 | 233 | 214 | 198 | 183
IPE A 550 | ∗ |  | Mc,y,Rd | 879 | 779 | 779 | 779 | 779 | X | X | X | X | $ | $ | 0,487 | Nb,y,Rd | 4 160 | 4 160 | 4 160 | 4 160 | 4 160 | 4 160 | 4 140 | 4 080 | 4 020 | 3 960 | 3 900 | 3 820 | 3 740 | 3 640 | 3 540 | 3 420 | 3 290
Npl,Rd = 4 160 |  | indisponible | Mc,z,Rd | 129 | 82,4 | 82,4 | 82,4 | 82,4 | X | X | X | X | $ | $ |  | Nb,z,Rd | 4 030 | 3 800 | 3 540 | 3 220 | 2 850 | 2 470 | 2 100 | 1 520 | 1 130 | 862 | 677 | 545 | 448 | 374 | 318 | 273 | 237
fyWel,y = 779 |  | 0,091 | MN,y,Rd | 879 | – | – | – | – | – | – | – | – | – | – | 0,487 | Mb,Rd | 778 | 739 | 700 | 658 | 614 | 569 | 523 | 436 | 366 | 311 | 270 | 238 | 213 | 193 | 177 | 163 | 152
fyWel,z = 82,4 |  |  | MN,z,Rd | 129 | – | – | – | – | – | – | – | – | – | – | 0,091 | Mb,Rd | 872 | 826 | 778 | 727 | 673 | 616 | 561 | 460 | 381 | 322 | 278 | 244 | 218 | 198 | 181 | 167 | 152
IPE V 500 |  |  | Mc,y,Rd | 1 120 | 1 120 | 1 120 | 1 120 | 1 120 | 1 120 | 1 120 | 1 120 | 1 120 | 1 120 | 1 120 | 0 | Nb,y,Rd | 5 830 | 5 830 | 5 830 | 5 830 | 5 830 | 5 800 | 5 760 | 5 670 | 5 580 | 5 480 | 5 370 | 5 250 | 5 110 | 4 950 | 4 770 | 4 560 | 4 330
Npl,Rd = 5 830 |  | indisponible | Mc,z,Rd | 180 | 180 | 180 | 180 | 180 | 180 | 180 | 180 | 180 | 180 | 180 |  | Nb,z,Rd | 5 630 | 5 300 | 4 910 | 4 450 | 3 920 | 3 380 | 2 870 | 2 060 | 1 520 | 1 160 | 913 | 735 | 604 | 504 | 428 | 367 | 319
fyWel,y = 977 |  | 1,000 | MN,y,Rd | 1 120 | 1 120 | 1 120 | 1 000 | 859 | 715 | 572 | 429 | 286 | 143 | 0 | 1,000 | Mb,Rd | 1 120 | 1 060 | 999 | 939 | 877 | 815 | 755 | 646 | 556 | 487 | 432 | 388 | 353 | 325 | 300 | 280 | 262
fyWel,z = 114 |  |  | MN,z,Rd | 180 | 180 | 180 | 180 | 180 | 177 | 163 | 139 | 104 | 57,3 | 0
IPE O 500 | ∗ |  | Mc,y,Rd | 928 | 928 | 928 | 811 | 811 | 811 | 811 | 811 | 811 | 811 | $ | 0,944 | Nb,y,Rd | 4 850 | 4 850 | 4 850 | 4 850 | 4 850 | 4 830 | 4 800 | 4 720 | 4 650 | 4 560 | 4 470 | 4 370 | 4 250 | 4 120 | 3 960 | 3 790 | 3 600
Npl,Rd = 4 850 |  | indisponible | Mc,z,Rd | 145 | 145 | 145 | 92,3 | 92,3 | 92,3 | 92,3 | 92,3 | 92,3 | 92,3 | $ |  | Nb,z,Rd | 4 680 | 4 400 | 4 070 | 3 670 | 3 220 | 2 760 | 2 330 | 1 670 | 1 230 | 938 | 736 | 592 | 486 | 406 | 344 | 295 | 256
fyWel,y = 811 |  | 0,285 | MN,y,Rd | 928 | 928 | 928 | – | – | – | – | – | – | – | – | 0,944 | Mb,Rd | 809 | 768 | 727 | 685 | 641 | 597 | 553 | 471 | 404 | 351 | 310 | 277 | 251 | 230 | 212 | 198 | 185
fyWel,z = 92,3 |  |  | MN,z,Rd | 145 | 145 | 145 | – | – | – | – | – | – | – | – | 0,285 | Mb,Rd | 919 | 869 | 818 | 764 | 709 | 653 | 599 | 501 | 424 | 366 | 321 | 287 | 259 | 237 | 219 | 203 | 190
IPE 500 | ∗ |  | Mc,y,Rd | 779 | 779 | 685 | 685 | 685 | 685 | 685 | 685 | X | X | $ | 0,727 | Nb,y,Rd | 4 100 | 4 100 | 4 100 | 4 100 | 4 100 | 4 080 | 4 050 | 3 990 | 3 920 | 3 850 | 3 770 | 3 680 | 3 580 | 3 460 | 3 330 | 3 180 | 3 010
Npl,Rd = 4 100 |  | indisponible | Mc,z,Rd | 119 | 119 | 76,0 | 76,0 | 76,0 | 76,0 | 76,0 | 76,0 | X | X | $ |  | Nb,z,Rd | 3 950 | 3 700 | 3 420 | 3 070 | 2 680 | 2 290 | 1 930 | 1 380 | 1 010 | 770 | 604 | 485 | 398 | 333 | 282 | 242 | 210
fyWel,y = 685 |  | 0,196 | MN,y,Rd | 779 | 779 | – | – | – | – | – | – | – | – | – | 0,727 | Mb,Rd | 682 | 647 | 610 | 573 | 533 | 492 | 452 | 378 | 319 | 273 | 239 | 212 | 191 | 174 | 160 | 148 | 139
fyWel,z = 76,0 |  |  | MN,z,Rd | 119 | 119 | – | – | – | – | – | – | – | – | – | 0,196 | Mb,Rd | 770 | 727 | 682 | 635 | 585 | 535 | 486 | 399 | 333 | 283 | 247 | 218 | 196 | 179 | 164 | 151 | 139
IPE A 500 | ∗ |  | Mc,y,Rd | 691 | 613 | 613 | 613 | 613 | 613 | X | X | X | X | $ | 0,511 | Nb,y,Rd | 3 590 | 3 590 | 3 590 | 3 590 | 3 590 | 3 570 | 3 550 | 3 490 | 3 440 | 3 380 | 3 310 | 3 230 | 3 140 | 3 040 | 2 930 | 2 800 | 2 660
Npl,Rd = 3 590 |  | indisponible | Mc,z,Rd | 107 | 68,9 | 68,9 | 68,9 | 68,9 | 68,9 | X | X | X | X | $ |  | Nb,z,Rd | 3 460 | 3 250 | 3 010 | 2 720 | 2 380 | 2 040 | 1 720 | 1 240 | 911 | 694 | 544 | 438 | 359 | 300 | 255 | 218 | 190
fyWel,y = 613 |  | 0,099 | MN,y,Rd | 691 | – | – | – | – | – | – | – | – | – | – | 0,511 | Mb,Rd | 611 | 579 | 546 | 512 | 476 | 438 | 401 | 332 | 277 | 236 | 205 | 181 | 162 | 147 | 135 | 125 | 114
fyWel,z = 68,9 |  |  | MN,z,Rd | 107 | – | – | – | – | – | – | – | – | – | – | 0,099 | Mb,Rd | 683 | 645 | 606 | 564 | 519 | 473 | 428 | 349 | 288 | 244 | 211 | 186 | 166 | 151 | 138 | 125 | 114
IPE V 450 |  |  | Mc,y,Rd | 817 | 817 | 817 | 817 | 817 | 817 | 817 | 817 | 817 | 817 | 817 | 0 | Nb,y,Rd | 4 690 | 4 690 | 4 690 | 4 690 | 4 680 | 4 640 | 4 600 | 4 520 | 4 440 | 4 350 | 4 240 | 4 120 | 3 970 | 3 810 | 3 620 | 3 410 | 3 180
Npl,Rd = 4 690 |  | indisponible | Mc,z,Rd | 138 | 138 | 138 | 138 | 138 | 138 | 138 | 138 | 138 | 138 | 138 |  | Nb,z,Rd | 4 500 | 4 220 | 3 890 | 3 490 | 3 030 | 2 580 | 2 170 | 1 540 | 1 130 | 862 | 675 | 543 | 445 | 372 | 315 | 270 | 235
fyWel,y = 713 |  | 1,000 | MN,y,Rd | 817 | 817 | 817 | 726 | 622 | 518 | 415 | 311 | 207 | 104 | 0 | 1,000 | Mb,Rd | 807 | 763 | 717 | 671 | 623 | 576 | 530 | 449 | 385 | 336 | 298 | 268 | 243 | 224 | 207 | 193 | 181
fyWel,z = 87,7 |  |  | MN,z,Rd | 138 | 138 | 138 | 138 | 138 | 136 | 125 | 106 | 79,2 | 43,8 | 0
IPE O 450 | ∗ |  | Mc,y,Rd | 726 | 726 | 726 | 637 | 637 | 637 | 637 | 637 | 637 | 637 | $ | 0,988 | Nb,y,Rd | 4 180 | 4 180 | 4 180 | 4 180 | 4 170 | 4 140 | 4 100 | 4 030 | 3 960 | 3 880 | 3 780 | 3 670 | 3 540 | 3 400 | 3 230 | 3 040 | 2 840
Npl,Rd = 4 180 |  | indisponible | Mc,z,Rd | 121 | 121 | 121 | 77,0 | 77,0 | 77,0 | 77,0 | 77,0 | 77,0 | 77,0 | $ |  | Nb,z,Rd | 4 010 | 3 760 | 3 450 | 3 080 | 2 680 | 2 270 | 1 900 | 1 350 | 990 | 752 | 589 | 473 | 388 | 324 | 275 | 236 | 205
fyWel,y = 637 |  | 0,287 | MN,y,Rd | 726 | 726 | 726 | – | – | – | – | – | – | – | – | 0,988 | Mb,Rd | 633 | 600 | 566 | 532 | 496 | 461 | 426 | 362 | 311 | 271 | 239 | 215 | 195 | 179 | 166 | 154 | 145
fyWel,z = 77,0 |  |  | MN,z,Rd | 121 | 121 | 121 | – | – | – | – | – | – | – | – | 0,287 | Mb,Rd | 717 | 676 | 634 | 591 | 546 | 502 | 459 | 384 | 325 | 281 | 248 | 222 | 201 | 184 | 170 | 159 | 147
IPE 450 | ∗ |  | Mc,y,Rd | 604 | 604 | 604 | 532 | 532 | 532 | 532 | 532 | X | X | $ | 0,772 | Nb,y,Rd | 3 510 | 3 510 | 3 510 | 3 510 | 3 500 | 3 470 | 3 440 | 3 380 | 3 320 | 3 250 | 3 160 | 3 070 | 2 960 | 2 830 | 2 690 | 2 530 | 2 360
Npl,Rd = 3 510 |  | indisponible | Mc,z,Rd | 98,0 | 98,0 | 98,0 | 62,5 | 62,5 | 62,5 | 62,5 | 62,5 | X | X | $ |  | Nb,z,Rd | 3 360 | 3 140 | 2 870 | 2 550 | 2 200 | 1 850 | 1 550 | 1 090 | 800 | 607 | 475 | 382 | 313 | 261 | 221 | 190 | 165
fyWel,y = 532 |  | 0,206 | MN,y,Rd | 604 | 604 | 604 | – | – | – | – | – | – | – | – | 0,772 | Mb,Rd | 528 | 499 | 469 | 439 | 406 | 374 | 342 | 285 | 240 | 207 | 181 | 161 | 146 | 133 | 123 | 114 | 105
fyWel,z = 62,5 |  |  | MN,z,Rd | 98,0 | 98,0 | 98,0 | – | – | – | – | – | – | – | – | 0,206 | Mb,Rd | 594 | 559 | 523 | 485 | 445 | 404 | 366 | 300 | 250 | 214 | 187 | 166 | 150 | 137 | 126 | 114 | 105
IPE A 450 | ∗ |  | Mc,y,Rd | 530 | 530 | 473 | 473 | 473 | 473 | X | X | X | X | $ | 0,528 | Nb,y,Rd | 3 040 | 3 040 | 3 040 | 3 040 | 3 030 | 3 010 | 2 980 | 2 930 | 2 880 | 2 820 | 2 750 | 2 670 | 2 580 | 2 470 | 2 350 | 2 210 | 2 060
Npl,Rd = 3 040 |  | indisponible | Mc,z,Rd | 87,3 | 87,3 | 56,1 | 56,1 | 56,1 | 56,1 | X | X | X | X | $ |  | Nb,z,Rd | 2 920 | 2 730 | 2 500 | 2 240 | 1 940 | 1 640 | 1 370 | 974 | 714 | 542 | 425 | 341 | 280 | 234 | 198 | 170 | 147
fyWel,y = 473 |  | 0,101 | MN,y,Rd | 530 | 530 | – | – | – | – | – | – | – | – | – | 0,528 | Mb,Rd | 468 | 443 | 416 | 388 | 359 | 329 | 299 | 247 | 206 | 176 | 153 | 135 | 122 | 111 | 102 | 92,8 | 85,0
fyWel,z = 56,1 |  |  | MN,z,Rd | 87,3 | 87,3 | – | – | – | – | – | – | – | – | – | 0,101 | Mb,Rd | 522 | 492 | 460 | 426 | 390 | 353 | 318 | 258 | 214 | 181 | 157 | 139 | 125 | 113 | 102 | 92,8 | 85,0
IPE V 400 |  |  | Mc,y,Rd | 597 | 597 | 597 | 597 | 524 | 524 | 524 | 524 | 524 | 524 | 524 | 1,000 | Nb,y,Rd | 3 800 | 3 800 | 3 800 | 3 800 | 3 770 | 3 740 | 3 700 | 3 630 | 3 550 | 3 460 | 3 350 | 3 220 | 3 070 | 2 890 | 2 700 | 2 490 | 2 290
Npl,Rd = 3 800 |  | 1,000 | Mc,z,Rd | 108 | 108 | 108 | 108 | 68,9 | 68,9 | 68,9 | 68,9 | 68,9 | 68,9 | 68,9 |  | Nb,z,Rd | 3 630 | 3 390 | 3 090 | 2 740 | 2 350 | 1 970 | 1 640 | 1 160 | 844 | 640 | 501 | 402 | 330 | 275 | 233 | 200 | 173
fyWel,y = 524 |  | 0,322 | MN,y,Rd | 597 | 597 | 597 | 524 | – | – | – | – | – | – | – | 1,000 | Mb,Rd | 519 | 491 | 463 | 434 | 405 | 377 | 349 | 299 | 259 | 228 | 203 | 183 | 167 | 154 | 143 | 134 | 125
fyWel,z = 68,9 |  |  | MN,z,Rd | 108 | 108 | 108 | 108 | – | – | – | – | – | – | – | 0,322 | Mb,Rd | 587 | 552 | 517 | 482 | 445 | 410 | 376 | 317 | 272 | 237 | 210 | 189 | 173 | 159 | 147 | 137 | 128
IPE O 400 |  |  | Mc,y,Rd | 533 | 533 | 533 | 470 | 470 | 470 | 470 | 470 | 470 | 470 | 470 | 1,000 | Nb,y,Rd | 3 420 | 3 420 | 3 420 | 3 420 | 3 400 | 3 360 | 3 330 | 3 270 | 3 190 | 3 110 | 3 010 | 2 890 | 2 750 | 2 600 | 2 420 | 2 230 | 2 050
Npl,Rd = 3 420 |  | 1,000 | Mc,z,Rd | 95,5 | 95,5 | 95,5 | 61,1 | 61,1 | 61,1 | 61,1 | 61,1 | 61,1 | 61,1 | 61,1 |  | Nb,z,Rd | 3 270 | 3 040 | 2 780 | 2 450 | 2 100 | 1 760 | 1 460 | 1 030 | 751 | 569 | 445 | 357 | 293 | 244 | 207 | 178 | 154
fyWel,y = 470 |  | 0,275 | MN,y,Rd | 533 | 533 | 533 | – | – | – | – | – | – | – | – | 1,000 | Mb,Rd | 465 | 439 | 413 | 387 | 359 | 332 | 306 | 259 | 222 | 193 | 171 | 154 | 140 | 129 | 119 | 111 | 104
fyWel,z = 61,1 |  |  | MN,z,Rd | 95,5 | 95,5 | 95,5 | – | – | – | – | – | – | – | – | 0,275 | Mb,Rd | 524 | 492 | 460 | 427 | 393 | 359 | 327 | 273 | 232 | 201 | 177 | 159 | 144 | 133 | 123 | 113 | 104
IPE 400 | ∗ |  | Mc,y,Rd | 464 | 464 | 464 | 412 | 412 | 412 | 412 | 412 | 412 | X | $ | 0,832 | Nb,y,Rd | 3 000 | 3 000 | 3 000 | 3 000 | 2 980 | 2 950 | 2 920 | 2 860 | 2 800 | 2 720 | 2 630 | 2 530 | 2 410 | 2 260 | 2 110 | 1 940 | 1 780
Npl,Rd = 3 000 |  | indisponible | Mc,z,Rd | 81,3 | 81,3 | 81,3 | 51,8 | 51,8 | 51,8 | 51,8 | 51,8 | 51,8 | X | $ |  | Nb,z,Rd | 2 860 | 2 660 | 2 410 | 2 120 | 1 800 | 1 500 | 1 240 | 871 | 635 | 481 | 376 | 302 | 247 | 206 | 175 | 150 | 130
fyWel,y = 412 |  | 0,215 | MN,y,Rd | 464 | 464 | 464 | – | – | – | – | – | – | – | – | 0,832 | Mb,Rd | 406 | 383 | 359 | 334 | 309 | 283 | 258 | 215 | 182 | 157 | 139 | 124 | 112 | 103 | 95,2 | 87,6 | 80,6
fyWel,z = 51,8 |  |  | MN,z,Rd | 81,3 | 81,3 | 81,3 | – | – | – | – | – | – | – | – | 0,215 | Mb,Rd | 454 | 426 | 397 | 367 | 335 | 304 | 275 | 226 | 189 | 163 | 143 | 127 | 115 | 106 | 95,9 | 87,6 | 80,6
IPE A 400 | ∗ |  | Mc,y,Rd | 406 | 406 | 363 | 363 | 363 | 363 | X | X | X | X | $ | 0,584 | Nb,y,Rd | 2 600 | 2 600 | 2 600 | 2 600 | 2 580 | 2 550 | 2 530 | 2 480 | 2 420 | 2 360 | 2 280 | 2 190 | 2 090 | 1 970 | 1 830 | 1 690 | 1 550
Npl,Rd = 2 600 |  | indisponible | Mc,z,Rd | 71,7 | 71,7 | 46,2 | 46,2 | 46,2 | 46,2 | X | X | X | X | $ |  | Nb,z,Rd | 2 480 | 2 300 | 2 100 | 1 850 | 1 580 | 1 320 | 1 100 | 770 | 562 | 426 | 333 | 267 | 219 | 183 | 155 | 133 | 115
fyWel,y = 363 |  | 0,114 | MN,y,Rd | 406 | 406 | – | – | – | – | – | – | – | – | – | 0,584 | Mb,Rd | 358 | 337 | 316 | 294 | 270 | 247 | 224 | 184 | 154 | 132 | 116 | 103 | 93,0 | 84,9 | 77,3 | 70,4 | 64,7
fyWel,z = 46,2 |  |  | MN,z,Rd | 71,7 | 71,7 | – | – | – | – | – | – | – | – | – | 0,114 | Mb,Rd | 398 | 373 | 348 | 320 | 292 | 264 | 237 | 192 | 160 | 136 | 119 | 106 | 95,3 | 85,7 | 77,3 | 70,4 | 64,7
IPE O 360 |  |  | Mc,y,Rd | 421 | 421 | 421 | 372 | 372 | 372 | 372 | 372 | 372 | 372 | 372 | 1,000 | Nb,y,Rd | 2 990 | 2 990 | 2 990 | 2 980 | 2 950 | 2 920 | 2 880 | 2 820 | 2 740 | 2 650 | 2 540 | 2 410 | 2 260 | 2 080 | 1 900 | 1 720 | 1 560
Npl,Rd = 2 990 |  | 1,000 | Mc,z,Rd | 80,6 | 80,6 | 80,6 | 51,8 | 51,8 | 51,8 | 51,8 | 51,8 | 51,8 | 51,8 | 51,8 |  | Nb,z,Rd | 2 840 | 2 630 | 2 380 | 2 070 | 1 750 | 1 450 | 1 200 | 834 | 607 | 459 | 358 | 287 | 236 | 196 | 166 | 143 | 124
fyWel,y = 372 |  | 0,298 | MN,y,Rd | 421 | 421 | 421 | – | – | – | – | – | – | – | – | 1,000 | Mb,Rd | 366 | 345 | 323 | 302 | 279 | 257 | 236 | 200 | 172 | 150 | 133 | 120 | 110 | 101 | 93,6 | 87,3 | 80,5
fyWel,z = 51,8 |  |  | MN,z,Rd | 80,6 | 80,6 | 80,6 | – | – | – | – | – | – | – | – | 0,298 | Mb,Rd | 412 | 386 | 359 | 332 | 305 | 278 | 253 | 211 | 179 | 156 | 138 | 124 | 113 | 104 | 95,3 | 87,3 | 80,5
IPE 360 | ∗ |  | Mc,y,Rd | 362 | 362 | 362 | 321 | 321 | 321 | 321 | 321 | 321 | X | $ | 0,873 | Nb,y,Rd | 2 580 | 2 580 | 2 580 | 2 570 | 2 540 | 2 520 | 2 490 | 2 430 | 2 370 | 2 290 | 2 190 | 2 080 | 1 940 | 1 790 | 1 630 | 1 480 | 1 330
Npl,Rd = 2 580 |  | indisponible | Mc,z,Rd | 67,8 | 67,8 | 67,8 | 43,7 | 43,7 | 43,7 | 43,7 | 43,7 | 43,7 | X | $ |  | Nb,z,Rd | 2 440 | 2 260 | 2 040 | 1 770 | 1 480 | 1 220 | 1 010 | 699 | 507 | 383 | 299 | 240 | 197 | 164 | 139 | 119 | 103
fyWel,y = 321 |  | 0,224 | MN,y,Rd | 362 | 362 | 362 | – | – | – | – | – | – | – | – | 0,873 | Mb,Rd | 315 | 296 | 277 | 257 | 236 | 216 | 196 | 163 | 138 | 120 | 105 | 94,6 | 85,9 | 78,9 | 72,2 | 66,0 | 60,8
fyWel,z = 43,7 |  |  | MN,z,Rd | 67,8 | 67,8 | 67,8 | – | – | – | – | – | – | – | – | 0,224 | Mb,Rd | 353 | 330 | 306 | 281 | 256 | 231 | 208 | 171 | 143 | 123 | 109 | 97,3 | 88,3 | 79,8 | 72,2 | 66,0 | 60,8
IPE A 360 | ∗ |  | Mc,y,Rd | 322 | 322 | 288 | 288 | 288 | 288 | 288 | X | X | X | $ | 0,633 | Nb,y,Rd | 2 270 | 2 270 | 2 270 | 2 260 | 2 240 | 2 220 | 2 200 | 2 140 | 2 090 | 2 020 | 1 930 | 1 830 | 1 720 | 1 590 | 1 450 | 1 310 | 1 180
Npl,Rd = 2 270 |  | indisponible | Mc,z,Rd | 61,1 | 61,1 | 39,4 | 39,4 | 39,4 | 39,4 | 39,4 | X | X | X | $ |  | Nb,z,Rd | 2 160 | 2 000 | 1 800 | 1 570 | 1 320 | 1 100 | 903 | 629 | 457 | 346 | 270 | 217 | 177 | 148 | 125 | 107 | 93,1
fyWel,y = 288 |  | 0,128 | MN,y,Rd | 322 | 322 | – | – | – | – | – | – | – | – | – | 0,633 | Mb,Rd | 283 | 266 | 248 | 230 | 210 | 191 | 173 | 142 | 119 | 103 | 89,9 | 80,3 | 72,7 | 66,0 | 59,6 | 54,4 | 50,0
fyWel,z = 39,4 |  |  | MN,z,Rd | 61,1 | 61,1 | – | – | – | – | – | – | – | – | – | 0,128 | Mb,Rd | 314 | 294 | 272 | 250 | 227 | 204 | 183 | 148 | 123 | 106 | 92,4 | 82,4 | 73,9 | 66,0 | 59,6 | 54,4 | 50,0
IPE O 330 |  |  | Mc,y,Rd | 335 | 335 | 335 | 296 | 296 | 296 | 296 | 296 | 296 | 296 | 296 | 1,000 | Nb,y,Rd | 2 580 | 2 580 | 2 580 | 2 560 | 2 530 | 2 500 | 2 470 | 2 400 | 2 320 | 2 230 | 2 110 | 1 970 | 1 810 | 1 640 | 1 470 | 1 310 | 1 170
Npl,Rd = 2 580 |  | 1,000 | Mc,z,Rd | 65,7 | 65,7 | 65,7 | 42,2 | 42,2 | 42,2 | 42,2 | 42,2 | 42,2 | 42,2 | 42,2 |  | Nb,z,Rd | 2 430 | 2 230 | 1 990 | 1 710 | 1 410 | 1 150 | 943 | 651 | 471 | 355 | 277 | 222 | 182 | 152 | 128 | 110 | 95,3
fyWel,y = 296 |  | 0,300 | MN,y,Rd | 335 | 335 | 334 | – | – | – | – | – | – | – | – | 1,000 | Mb,Rd | 289 | 271 | 253 | 235 | 216 | 198 | 182 | 153 | 131 | 115 | 102 | 92,2 | 84,1 | 77,5 | 72,0 | 66,1 | 61,0
fyWel,z = 42,2 |  |  | MN,z,Rd | 65,7 | 65,7 | 65,7 | – | – | – | – | – | – | – | – | 0,300 | Mb,Rd | 325 | 303 | 281 | 258 | 235 | 213 | 193 | 161 | 137 | 119 | 105 | 95,0 | 86,6 | 79,4 | 72,1 | 66,1 | 61,0
IPE 330 | ∗ |  | Mc,y,Rd | 285 | 285 | 285 | 253 | 253 | 253 | 253 | 253 | 253 | 253 | $ | 0,919 | Nb,y,Rd | 2 220 | 2 220 | 2 220 | 2 200 | 2 180 | 2 150 | 2 130 | 2 070 | 2 000 | 1 920 | 1 810 | 1 690 | 1 550 | 1 400 | 1 260 | 1 120 | 1 000
Npl,Rd = 2 220 |  | indisponible | Mc,z,Rd | 54,7 | 54,7 | 54,7 | 35,0 | 35,0 | 35,0 | 35,0 | 35,0 | 35,0 | 35,0 | $ |  | Nb,z,Rd | 2 080 | 1 910 | 1 690 | 1 440 | 1 180 | 959 | 781 | 537 | 388 | 293 | 228 | 183 | 149 | 125 | 105 | 90,3 | 78,3
fyWel,y = 253 |  | 0,238 | MN,y,Rd | 285 | 285 | 285 | – | – | – | – | – | – | – | – | 0,919 | Mb,Rd | 247 | 231 | 214 | 197 | 180 | 163 | 148 | 123 | 104 | 89,9 | 79,5 | 71,4 | 65,0 | 59,3 | 53,8 | 49,3 | 45,4
fyWel,z = 35,0 |  |  | MN,z,Rd | 54,7 | 54,7 | 54,7 | – | – | – | – | – | – | – | – | 0,238 | Mb,Rd | 276 | 257 | 237 | 216 | 195 | 175 | 157 | 128 | 108 | 92,8 | 81,9 | 73,5 | 66,1 | 59,3 | 53,8 | 49,3 | 45,4
IPE A 330 | ∗ |  | Mc,y,Rd | 249 | 249 | 222 | 222 | 222 | 222 | 222 | 222 | X | X | $ | 0,729 | Nb,y,Rd | 1 940 | 1 940 | 1 940 | 1 920 | 1 900 | 1 880 | 1 860 | 1 810 | 1 750 | 1 670 | 1 580 | 1 480 | 1 350 | 1 220 | 1 100 | 979 | 873
Npl,Rd = 1 940 |  | indisponible | Mc,z,Rd | 47,2 | 47,2 | 30,4 | 30,4 | 30,4 | 30,4 | 30,4 | 30,4 | X | X | $ |  | Nb,z,Rd | 1 820 | 1 670 | 1 480 | 1 250 | 1 030 | 834 | 680 | 467 | 338 | 254 | 198 | 159 | 130 | 108 | 91,6 | 78,5 | 68,0
fyWel,y = 222 |  | 0,168 | MN,y,Rd | 249 | 249 | – | – | – | – | – | – | – | – | – | 0,729 | Mb,Rd | 216 | 202 | 187 | 172 | 156 | 140 | 126 | 103 | 86,2 | 74,2 | 65,2 | 58,3 | 52,5 | 47,0 | 42,5 | 38,9 | 35,8
fyWel,z = 30,4 |  |  | MN,z,Rd | 47,2 | 47,2 | – | – | – | – | – | – | – | – | – | 0,168 | Mb,Rd | 241 | 224 | 206 | 187 | 167 | 149 | 133 | 107 | 89,1 | 76,3 | 67,0 | 59,6 | 52,5 | 47,0 | 42,5 | 38,9 | 35,8
IPE O 300 |  |  | Mc,y,Rd | 264 | 264 | 264 | 264 | 234 | 234 | 234 | 234 | 234 | 234 | 234 | 1,000 | Nb,y,Rd | 2 230 | 2 230 | 2 230 | 2 200 | 2 170 | 2 140 | 2 120 | 2 050 | 1 960 | 1 860 | 1 730 | 1 580 | 1 420 | 1 260 | 1 120 | 988 | 875
Npl,Rd = 2 230 |  | 1,000 | Mc,z,Rd | 54,3 | 54,3 | 54,3 | 54,3 | 34,8 | 34,8 | 34,8 | 34,8 | 34,8 | 34,8 | 34,8 |  | Nb,z,Rd | 2 080 | 1 900 | 1 670 | 1 400 | 1 140 | 922 | 749 | 513 | 370 | 278 | 217 | 174 | 142 | 118 | 100 | 85,7 | 74,3
fyWel,y = 234 |  | 0,314 | MN,y,Rd | 264 | 264 | 262 | 229 | – | – | – | – | – | – | – | 1,000 | Mb,Rd | 227 | 212 | 197 | 182 | 167 | 152 | 139 | 116 | 99,8 | 87,3 | 77,8 | 70,3 | 64,2 | 59,3 | 54,1 | 49,7 | 45,9
fyWel,z = 34,8 |  |  | MN,z,Rd | 54,3 | 54,3 | 54,3 | 54,3 | – | – | – | – | – | – | – | 0,314 | Mb,Rd | 255 | 236 | 218 | 199 | 180 | 163 | 147 | 122 | 104 | 90,3 | 80,2 | 72,4 | 66,1 | 59,5 | 54,1 | 49,7 | 45,9
IPE 300 | ∗ |  | Mc,y,Rd | 223 | 223 | 223 | 198 | 198 | 198 | 198 | 198 | 198 | 198 | $ | 0,964 | Nb,y,Rd | 1 910 | 1 910 | 1 910 | 1 880 | 1 860 | 1 840 | 1 810 | 1 750 | 1 680 | 1 590 | 1 480 | 1 350 | 1 210 | 1 070 | 946 | 835 | 739
Npl,Rd = 1 910 |  | indisponible | Mc,z,Rd | 44,4 | 44,4 | 44,4 | 28,6 | 28,6 | 28,6 | 28,6 | 28,6 | 28,6 | 28,6 | $ |  | Nb,z,Rd | 1 780 | 1 610 | 1 400 | 1 170 | 942 | 756 | 611 | 417 | 300 | 226 | 176 | 141 | 115 | 95,8 | 81,0 | 69,4 | 60,1
fyWel,y = 198 |  | 0,257 | MN,y,Rd | 223 | 223 | 223 | – | – | – | – | – | – | – | – | 0,964 | Mb,Rd | 191 | 178 | 165 | 151 | 136 | 123 | 111 | 91,3 | 77,3 | 67,0 | 59,3 | 53,4 | 48,4 | 43,4 | 39,4 | 36,1 | 33,4
fyWel,z = 28,6 |  |  | MN,z,Rd | 44,4 | 44,4 | 44,4 | – | – | – | – | – | – | – | – | 0,257 | Mb,Rd | 214 | 198 | 181 | 164 | 147 | 131 | 117 | 95,1 | 79,9 | 69,1 | 61,1 | 54,6 | 48,4 | 43,4 | 39,4 | 36,1 | 33,4
IPE A 300 | ∗ |  | Mc,y,Rd | 192 | 192 | 171 | 171 | 171 | 171 | 171 | 171 | X | X | $ | 0,758 | Nb,y,Rd | 1 650 | 1 650 | 1 650 | 1 630 | 1 610 | 1 590 | 1 560 | 1 510 | 1 450 | 1 370 | 1 270 | 1 160 | 1 040 | 916 | 808 | 713 | 631
Npl,Rd = 1 650 |  | indisponible | Mc,z,Rd | 38,0 | 38,0 | 24,6 | 24,6 | 24,6 | 24,6 | 24,6 | 24,6 | X | X | $ |  | Nb,z,Rd | 1 530 | 1 390 | 1 210 | 1 010 | 811 | 650 | 526 | 359 | 258 | 194 | 151 | 121 | 98,8 | 82,3 | 69,6 | 59,6 | 51,7
fyWel,y = 171 |  | 0,181 | MN,y,Rd | 192 | 192 | – | – | – | – | – | – | – | – | – | 0,758 | Mb,Rd | 166 | 154 | 142 | 129 | 116 | 104 | 92,5 | 75,1 | 62,8 | 54,0 | 47,5 | 42,4 | 37,4 | 33,5 | 30,3 | 27,7 | 25,6
fyWel,z = 24,6 |  |  | MN,z,Rd | 38,0 | 38,0 | – | – | – | – | – | – | – | – | – | 0,181 | Mb,Rd | 184 | 170 | 155 | 140 | 124 | 110 | 97,0 | 77,9 | 64,8 | 55,6 | 48,9 | 42,4 | 37,4 | 33,5 | 30,3 | 27,7 | 25,6
IPE O 270 |  |  | Mc,y,Rd | 204 | 204 | 204 | 204 | 204 | 204 | 204 | 204 | 204 | 204 | 204 | 0 | Nb,y,Rd | 1 910 | 1 910 | 1 900 | 1 870 | 1 850 | 1 820 | 1 790 | 1 720 | 1 630 | 1 520 | 1 380 | 1 230 | 1 080 | 939 | 819 | 717 | 631
Npl,Rd = 1 910 |  | indisponible | Mc,z,Rd | 41,9 | 41,9 | 41,9 | 41,9 | 41,9 | 41,9 | 41,9 | 41,9 | 41,9 | 41,9 | 41,9 |  | Nb,z,Rd | 1 750 | 1 560 | 1 330 | 1 070 | 843 | 666 | 534 | 361 | 259 | 194 | 151 | 121 | 98,5 | 82,0 | 69,3 | 59,3 | 51,4
fyWel,y = 180 |  | 1,000 | MN,y,Rd | 204 | 204 | 202 | 177 | 152 | 126 | 101 | 75,8 | 50,5 | 25,3 | 0 | 1,000 | Mb,Rd | 193 | 178 | 162 | 146 | 131 | 118 | 106 | 88,4 | 75,6 | 66,2 | 59,0 | 53,4 | 48,4 | 43,7 | 39,8 | 36,6 | 33,9
fyWel,z = 26,8 |  |  | MN,z,Rd | 41,9 | 41,9 | 41,9 | 41,9 | 41,9 | 40,4 | 36,7 | 30,8 | 22,8 | 12,5 | 0
IPE 270 |  |  | Mc,y,Rd | 172 | 172 | 172 | 152 | 152 | 152 | 152 | 152 | 152 | 152 | 152 | 1,000 | Nb,y,Rd | 1 630 | 1 630 | 1 620 | 1 600 | 1 570 | 1 550 | 1 520 | 1 460 | 1 380 | 1 280 | 1 160 | 1 020 | 896 | 780 | 679 | 594 | 522
Npl,Rd = 1 630 |  | 1,000 | Mc,z,Rd | 34,4 | 34,4 | 34,4 | 22,1 | 22,1 | 22,1 | 22,1 | 22,1 | 22,1 | 22,1 | 22,1 |  | Nb,z,Rd | 1 490 | 1 320 | 1 110 | 888 | 695 | 548 | 438 | 296 | 212 | 159 | 123 | 98,4 | 80,4 | 66,9 | 56,6 | 48,4 | 41,9
fyWel,y = 152 |  | 0,274 | MN,y,Rd | 172 | 172 | 172 | – | – | – | – | – | – | – | – | 1,000 | Mb,Rd | 145 | 134 | 122 | 111 | 99,4 | 89,0 | 80,0 | 66,0 | 56,1 | 48,9 | 43,5 | 39,3 | 35,3 | 31,8 | 28,9 | 26,6 | 24,6
fyWel,z = 22,1 |  |  | MN,z,Rd | 34,4 | 34,4 | 34,4 | – | – | – | – | – | – | – | – | 0,274 | Mb,Rd | 162 | 149 | 134 | 120 | 106 | 94,1 | 83,9 | 68,6 | 58,0 | 50,4 | 44,8 | 39,7 | 35,3 | 31,8 | 28,9 | 26,6 | 24,6
IPE A 270 | ∗ |  | Mc,y,Rd | 147 | 147 | 131 | 131 | 131 | 131 | 131 | 131 | X | X | $ | 0,784 | Nb,y,Rd | 1 390 | 1 390 | 1 380 | 1 360 | 1 340 | 1 320 | 1 300 | 1 250 | 1 180 | 1 090 | 989 | 876 | 765 | 666 | 580 | 507 | 446
Npl,Rd = 1 390 |  | indisponible | Mc,z,Rd | 29,2 | 29,2 | 18,8 | 18,8 | 18,8 | 18,8 | 18,8 | 18,8 | X | X | $ |  | Nb,z,Rd | 1 270 | 1 130 | 950 | 759 | 594 | 468 | 374 | 252 | 181 | 135 | 105 | 84,1 | 68,7 | 57,2 | 48,3 | 41,4 | 35,8
fyWel,y = 131 |  | 0,180 | MN,y,Rd | 147 | 147 | – | – | – | – | – | – | – | – | – | 0,784 | Mb,Rd | 124 | 115 | 104 | 93,4 | 83,0 | 73,5 | 65,5 | 53,2 | 44,7 | 38,7 | 34,2 | 30,2 | 26,7 | 24,0 | 21,9 | 20,0 | 18,5
fyWel,z = 18,8 |  |  | MN,z,Rd | 29,2 | 29,2 | – | – | – | – | – | – | – | – | – | 0,180 | Mb,Rd | 138 | 126 | 114 | 101 | 88,2 | 77,3 | 68,3 | 55,0 | 46,1 | 39,8 | 34,6 | 30,2 | 26,7 | 24,0 | 21,9 | 20,0 | 18,5
IPE O 240 |  |  | Mc,y,Rd | 146 | 146 | 146 | 146 | 146 | 146 | 146 | 146 | 146 | 146 | 146 | 0 | Nb,y,Rd | 1 550 | 1 550 | 1 530 | 1 510 | 1 480 | 1 450 | 1 420 | 1 350 | 1 250 | 1 120 | 981 | 844 | 722 | 619 | 534 | 464 | 406
Npl,Rd = 1 550 |  | indisponible | Mc,z,Rd | 30,0 | 30,0 | 30,0 | 30,0 | 30,0 | 30,0 | 30,0 | 30,0 | 30,0 | 30,0 | 30,0 |  | Nb,z,Rd | 1 390 | 1 200 | 970 | 747 | 571 | 444 | 352 | 236 | 168 | 126 | 97,5 | 77,8 | 63,5 | 52,8 | 44,6 | 38,2 | 33,0
fyWel,y = 128 |  | 1,000 | MN,y,Rd | 146 | 146 | 145 | 127 | 109 | 90,8 | 72,6 | 54,5 | 36,3 | 18,2 | 0 | 1,000 | Mb,Rd | 135 | 123 | 111 | 98,6 | 87,7 | 78,3 | 70,4 | 58,5 | 50,2 | 44,0 | 39,4 | 35,4 | 31,7 | 28,6 | 26,1 | 24,1 | 22,3
fyWel,z = 19,1 |  |  | MN,z,Rd | 30,0 | 30,0 | 30,0 | 30,0 | 30,0 | 29,1 | 26,6 | 22,4 | 16,6 | 9,11 | 0
IPE 240 |  |  | Mc,y,Rd | 130 | 130 | 130 | 130 | 130 | 130 | 130 | 130 | 130 | 130 | 130 | 0 | Nb,y,Rd | 1 390 | 1 390 | 1 370 | 1 350 | 1 320 | 1 300 | 1 270 | 1 200 | 1 110 | 1 000 | 875 | 752 | 643 | 551 | 475 | 413 | 361
Npl,Rd = 1 390 |  | indisponible | Mc,z,Rd | 26,2 | 26,2 | 26,2 | 26,2 | 26,2 | 26,2 | 26,2 | 26,2 | 26,2 | 26,2 | 26,2 |  | Nb,z,Rd | 1 240 | 1 060 | 852 | 651 | 496 | 385 | 305 | 204 | 145 | 109 | 84,2 | 67,1 | 54,8 | 45,6 | 38,5 | 32,9 | 28,5
fyWel,y = 115 |  | 1,000 | MN,y,Rd | 130 | 130 | 130 | 114 | 97,6 | 81,4 | 65,1 | 48,8 | 32,5 | 16,3 | 0 | 1,000 | Mb,Rd | 121 | 109 | 97,3 | 85,8 | 75,5 | 66,8 | 59,7 | 49,2 | 41,9 | 36,7 | 32,7 | 28,8 | 25,7 | 23,2 | 21,2 | 19,5 | 18,1
fyWel,z = 16,8 |  |  | MN,z,Rd | 26,2 | 26,2 | 26,2 | 26,2 | 26,2 | 25,5 | 23,3 | 19,6 | 14,5 | 8,00 | 0
IPE A 240 | ∗ |  | Mc,y,Rd | 111 | 111 | 111 | 98,7 | 98,7 | 98,7 | 98,7 | 98,7 | 98,7 | X | $ | 0,900 | Nb,y,Rd | 1 180 | 1 180 | 1 170 | 1 150 | 1 130 | 1 110 | 1 080 | 1 020 | 947 | 850 | 743 | 638 | 545 | 467 | 403 | 350 | 306
Npl,Rd = 1 180 |  | indisponible | Mc,z,Rd | 22,2 | 22,2 | 22,2 | 14,2 | 14,2 | 14,2 | 14,2 | 14,2 | 14,2 | X | $ |  | Nb,z,Rd | 1 050 | 904 | 723 | 552 | 420 | 326 | 258 | 172 | 123 | 91,8 | 71,2 | 56,8 | 46,3 | 38,5 | 32,5 | 27,8 | 24,1
fyWel,y = 98,7 |  | 0,212 | MN,y,Rd | 111 | 111 | 111 | – | – | – | – | – | – | – | – | 0,900 | Mb,Rd | 92,2 | 83,8 | 75,1 | 66,5 | 58,5 | 51,7 | 46,0 | 37,7 | 32,0 | 27,9 | 24,8 | 21,7 | 19,3 | 17,4 | 15,9 | 14,6 | 13,5
fyWel,z = 14,2 |  |  | MN,z,Rd | 22,2 | 22,2 | 22,2 | – | – | – | – | – | – | – | – | 0,212 | Mb,Rd | 102 | 92,1 | 81,5 | 71,1 | 61,8 | 54,1 | 47,9 | 38,9 | 32,9 | 28,6 | 24,8 | 21,7 | 19,3 | 17,4 | 15,9 | 14,6 | 13,5
IPE AA 240 | ∗ |  | Mc,y,Rd | 106 | 106 | 94,8 | 94,8 | 94,8 | 94,8 | 94,8 | 94,8 | X | X | $ | 0,792 | Nb,y,Rd | 1 120 | 1 120 | 1 110 | 1 090 | 1 070 | 1 050 | 1 030 | 976 | 903 | 812 | 709 | 610 | 521 | 447 | 385 | 335 | 293
Npl,Rd = 1 120 |  | indisponible | Mc,z,Rd | 21,3 | 21,3 | 13,7 | 13,7 | 13,7 | 13,7 | 13,7 | 13,7 | X | X | $ |  | Nb,z,Rd | 1 000 | 864 | 694 | 531 | 405 | 314 | 249 | 166 | 119 | 88,6 | 68,7 | 54,8 | 44,7 | 37,2 | 31,4 | 26,9 | 23,3
fyWel,y = 94,8 |  | 0,171 | MN,y,Rd | 106 | 106 | – | – | – | – | – | – | – | – | – | 0,792 | Mb,Rd | 88,5 | 80,4 | 72,0 | 63,5 | 55,8 | 49,1 | 43,6 | 35,6 | 30,1 | 26,2 | 23,1 | 20,2 | 18,0 | 16,2 | 14,8 | 13,6 | 12,6
fyWel,z = 13,7 |  |  | MN,z,Rd | 21,3 | 21,3 | – | – | – | – | – | – | – | – | – | 0,171 | Mb,Rd | 97,7 | 88,0 | 77,8 | 67,7 | 58,7 | 51,3 | 45,3 | 36,7 | 30,9 | 26,9 | 23,1 | 20,2 | 18,0 | 16,2 | 14,8 | 13,6 | 12,6
IPE O 220 |  |  | Mc,y,Rd | 114 | 114 | 114 | 114 | 114 | 114 | 114 | 114 | 114 | 114 | 114 | 0 | Nb,y,Rd | 1 330 | 1 320 | 1 300 | 1 280 | 1 260 | 1 230 | 1 200 | 1 120 | 1 010 | 883 | 753 | 635 | 536 | 456 | 391 | 339 | 296
Npl,Rd = 1 330 |  | indisponible | Mc,z,Rd | 23,7 | 23,7 | 23,7 | 23,7 | 23,7 | 23,7 | 23,7 | 23,7 | 23,7 | 23,7 | 23,7 |  | Nb,z,Rd | 1 160 | 981 | 764 | 571 | 430 | 331 | 262 | 174 | 124 | 92,4 | 71,6 | 57,1 | 46,6 | 38,7 | 32,7 | 28,0 | 24,2
fyWel,y = 100 |  | 1,000 | MN,y,Rd | 114 | 114 | 113 | 99,0 | 84,9 | 70,7 | 56,6 | 42,4 | 28,3 | 14,1 | 0 | 1,000 | Mb,Rd | 104 | 94,0 | 83,5 | 73,5 | 64,8 | 57,5 | 51,6 | 42,8 | 36,7 | 32,2 | 28,8 | 25,4 | 22,7 | 20,6 | 18,8 | 17,3 | 16,0
fyWel,z = 15,2 |  |  | MN,z,Rd | 23,7 | 23,7 | 23,7 | 23,7 | 23,7 | 23,0 | 20,9 | 17,6 | 13,0 | 7,14 | 0
IPE 220 |  |  | Mc,y,Rd | 101 | 101 | 101 | 101 | 101 | 101 | 101 | 101 | 101 | 101 | 101 | 0 | Nb,y,Rd | 1 190 | 1 180 | 1 160 | 1 140 | 1 120 | 1 100 | 1 070 | 995 | 899 | 784 | 667 | 562 | 475 | 404 | 346 | 300 | 261
Npl,Rd = 1 190 |  | indisponible | Mc,z,Rd | 20,6 | 20,6 | 20,6 | 20,6 | 20,6 | 20,6 | 20,6 | 20,6 | 20,6 | 20,6 | 20,6 |  | Nb,z,Rd | 1 030 | 865 | 667 | 495 | 371 | 286 | 225 | 150 | 106 | 79,5 | 61,5 | 49,0 | 40,0 | 33,2 | 28,1 | 24,0 | 20,8
fyWel,y = 89,5 |  | 1,000 | MN,y,Rd | 101 | 101 | 101 | 88,2 | 75,6 | 63,0 | 50,4 | 37,8 | 25,2 | 12,6 | 0 | 1,000 | Mb,Rd | 92,2 | 82,4 | 72,4 | 63,0 | 54,9 | 48,3 | 43,0 | 35,4 | 30,2 | 26,4 | 23,1 | 20,3 | 18,2 | 16,4 | 15,0 | 13,8 | 12,8
fyWel,z = 13,2 |  |  | MN,z,Rd | 20,6 | 20,6 | 20,6 | 20,6 | 20,6 | 20,0 | 18,2 | 15,4 | 11,4 | 6,25 | 0
IPE A 220 | ∗ |  | Mc,y,Rd | 85,2 | 85,2 | 85,2 | 76,0 | 76,0 | 76,0 | 76,0 | 76,0 | 76,0 | 76,0 | $ | 0,943 | Nb,y,Rd | 1 000 | 1 000 | 985 | 967 | 948 | 927 | 902 | 840 | 758 | 660 | 560 | 472 | 398 | 338 | 290 | 251 | 219
Npl,Rd = 1 000 |  | indisponible | Mc,z,Rd | 17,2 | 17,2 | 17,2 | 11,1 | 11,1 | 11,1 | 11,1 | 11,1 | 11,1 | 11,1 | $ |  | Nb,z,Rd | 874 | 729 | 560 | 415 | 311 | 239 | 188 | 125 | 88,8 | 66,3 | 51,3 | 40,9 | 33,4 | 27,7 | 23,4 | 20,0 | 17,3
fyWel,y = 76,0 |  | 0,239 | MN,y,Rd | 85,2 | 85,2 | 85,2 | – | – | – | – | – | – | – | – | 0,943 | Mb,Rd | 69,8 | 62,7 | 55,3 | 48,2 | 41,9 | 36,7 | 32,5 | 26,5 | 22,5 | 19,6 | 17,0 | 14,9 | 13,3 | 12,0 | 10,9 | 10,1 | 9,30
fyWel,z = 11,1 |  |  | MN,z,Rd | 17,2 | 17,2 | 17,2 | – | – | – | – | – | – | – | – | 0,239 | Mb,Rd | 77,3 | 68,7 | 59,7 | 51,2 | 44,0 | 38,2 | 33,7 | 27,3 | 23,1 | 19,7 | 17,0 | 14,9 | 13,3 | 12,0 | 10,9 | 10,1 | 9,30
IPE AA 220 | ∗ |  | Mc,y,Rd | 81,6 | 81,6 | 81,6 | 72,8 | 72,8 | 72,8 | 72,8 | 72,8 | 72,8 | X | $ | 0,856 | Nb,y,Rd | 958 | 955 | 939 | 923 | 905 | 884 | 861 | 803 | 725 | 631 | 536 | 451 | 381 | 324 | 278 | 240 | 210
Npl,Rd = 958 |  | indisponible | Mc,z,Rd | 16,5 | 16,5 | 16,5 | 10,6 | 10,6 | 10,6 | 10,6 | 10,6 | 10,6 | X | $ |  | Nb,z,Rd | 835 | 697 | 536 | 398 | 298 | 229 | 181 | 120 | 85,4 | 63,7 | 49,4 | 39,3 | 32,1 | 26,7 | 22,5 | 19,3 | 16,7
fyWel,y = 72,8 |  | 0,205 | MN,y,Rd | 81,6 | 81,6 | 81,5 | – | – | – | – | – | – | – | – | 0,856 | Mb,Rd | 66,9 | 60,1 | 52,9 | 45,9 | 39,8 | 34,8 | 30,8 | 25,0 | 21,1 | 18,4 | 15,8 | 13,8 | 12,3 | 11,1 | 10,2 | 9,33 | 8,64
fyWel,z = 10,6 |  |  | MN,z,Rd | 16,5 | 16,5 | 16,5 | – | – | – | – | – | – | – | – | 0,205 | Mb,Rd | 74,1 | 65,8 | 57,1 | 48,8 | 41,8 | 36,2 | 31,9 | 25,7 | 21,7 | 18,4 | 15,8 | 13,8 | 12,3 | 11,1 | 10,2 | 9,33 | 8,64
IPE O 200 |  |  | Mc,y,Rd | 88,4 | 88,4 | 88,4 | 88,4 | 88,4 | 88,4 | 88,4 | 88,4 | 88,4 | 88,4 | 88,4 | 0 | Nb,y,Rd | 1 140 | 1 130 | 1 110 | 1 080 | 1 060 | 1 030 | 998 | 913 | 800 | 676 | 561 | 466 | 390 | 330 | 282 | 243 | 212
Npl,Rd = 1 140 |  | indisponible | Mc,z,Rd | 18,4 | 18,4 | 18,4 | 18,4 | 18,4 | 18,4 | 18,4 | 18,4 | 18,4 | 18,4 | 18,4 |  | Nb,z,Rd | 968 | 785 | 583 | 423 | 314 | 240 | 188 | 125 | 88,4 | 65,9 | 51,0 | 40,6 | 33,1 | 27,5 | 23,2 | 19,9 | 17,2
fyWel,y = 77,7 |  | 1,000 | MN,y,Rd | 88,4 | 88,4 | 88,1 | 77,1 | 66,1 | 55,1 | 44,0 | 33,0 | 22,0 | 11,0 | 0 | 1,000 | Mb,Rd | 79,4 | 70,6 | 62,0 | 54,1 | 47,5 | 42,1 | 37,8 | 31,4 | 27,0 | 23,8 | 21,0 | 18,5 | 16,6 | 15,1 | 13,8 | 12,7 | 11,7
fyWel,z = 11,8 |  |  | MN,z,Rd | 18,4 | 18,4 | 18,4 | 18,4 | 18,4 | 17,9 | 16,3 | 13,7 | 10,2 | 5,58 | 0
IPE 200 |  |  | Mc,y,Rd | 78,5 | 78,5 | 78,5 | 78,5 | 78,5 | 78,5 | 78,5 | 78,5 | 78,5 | 78,5 | 78,5 | 0 | Nb,y,Rd | 1 010 | 1 000 | 985 | 965 | 943 | 917 | 887 | 809 | 708 | 597 | 495 | 410 | 343 | 290 | 247 | 213 | 186
Npl,Rd = 1 010 |  | indisponible | Mc,z,Rd | 15,8 | 15,8 | 15,8 | 15,8 | 15,8 | 15,8 | 15,8 | 15,8 | 15,8 | 15,8 | 15,8 |  | Nb,z,Rd | 855 | 684 | 501 | 361 | 267 | 204 | 160 | 106 | 74,9 | 55,8 | 43,2 | 34,4 | 28,0 | 23,3 | 19,6 | 16,8 | 14,5
fyWel,y = 68,9 |  | 1,000 | MN,y,Rd | 78,5 | 78,5 | 78,5 | 68,8 | 59,0 | 49,1 | 39,3 | 29,5 | 19,7 | 9,83 | 0 | 1,000 | Mb,Rd | 69,9 | 61,5 | 53,2 | 45,8 | 39,7 | 34,9 | 31,1 | 25,7 | 22,0 | 19,2 | 16,6 | 14,7 | 13,1 | 11,9 | 10,9 | 10,0 | 9,27
fyWel,z = 10,1 |  |  | MN,z,Rd | 15,8 | 15,8 | 15,8 | 15,8 | 15,8 | 15,4 | 14,1 | 11,9 | 8,84 | 4,86 | 0
IPE A 200 | ∗ |  | Mc,y,Rd | 64,6 | 64,6 | 64,6 | 57,5 | 57,5 | 57,5 | 57,5 | 57,5 | 57,5 | 57,5 | $ | 0,951 | Nb,y,Rd | 834 | 827 | 812 | 795 | 777 | 756 | 731 | 666 | 582 | 490 | 406 | 336 | 281 | 237 | 203 | 175 | 152
Npl,Rd = 834 |  | indisponible | Mc,z,Rd | 13,0 | 13,0 | 13,0 | 8,31 | 8,31 | 8,31 | 8,31 | 8,31 | 8,31 | 8,31 | $ |  | Nb,z,Rd | 704 | 562 | 411 | 296 | 218 | 167 | 131 | 86,4 | 61,2 | 45,6 | 35,3 | 28,1 | 22,9 | 19,0 | 16,0 | 13,7 | 11,9
fyWel,y = 57,5 |  | 0,234 | MN,y,Rd | 64,6 | 64,6 | 64,6 | – | – | – | – | – | – | – | – | 0,951 | Mb,Rd | 51,8 | 45,8 | 39,7 | 34,1 | 29,4 | 25,7 | 22,8 | 18,7 | 15,9 | 13,7 | 11,8 | 10,4 | 9,29 | 8,40 | 7,67 | 7,06 | 6,53
fyWel,z = 8,31 |  |  | MN,z,Rd | 13,0 | 13,0 | 13,0 | – | – | – | – | – | – | – | – | 0,234 | Mb,Rd | 57,3 | 50,0 | 42,6 | 36,1 | 30,8 | 26,7 | 23,6 | 19,2 | 16,3 | 13,7 | 11,8 | 10,4 | 9,29 | 8,40 | 7,67 | 7,06 | 6,53
IPE AA 200 | ∗ |  | Mc,y,Rd | 62,5 | 62,5 | 62,5 | 55,4 | 55,4 | 55,4 | 55,4 | 55,4 | 55,4 | 55,4 | $ | 0,951 | Nb,y,Rd | 813 | 806 | 791 | 775 | 756 | 736 | 711 | 647 | 564 | 474 | 392 | 325 | 271 | 229 | 196 | 169 | 147
Npl,Rd = 813 |  | indisponible | Mc,z,Rd | 12,4 | 12,4 | 12,4 | 7,95 | 7,95 | 7,95 | 7,95 | 7,95 | 7,95 | 7,95 | $ |  | Nb,z,Rd | 684 | 544 | 396 | 284 | 210 | 160 | 125 | 82,8 | 58,7 | 43,7 | 33,8 | 26,9 | 21,9 | 18,2 | 15,4 | 13,1 | 11,4
fyWel,y = 55,4 |  | 0,240 | MN,y,Rd | 62,5 | 62,5 | 62,5 | – | – | – | – | – | – | – | – | 0,951 | Mb,Rd | 49,8 | 44,0 | 38,1 | 32,6 | 28,1 | 24,5 | 21,7 | 17,7 | 15,0 | 12,9 | 11,1 | 9,78 | 8,73 | 7,90 | 7,21 | 6,63 | 6,14
fyWel,z = 7,95 |  |  | MN,z,Rd | 12,4 | 12,4 | 12,4 | – | – | – | – | – | – | – | – | 0,240 | Mb,Rd | 55,4 | 48,2 | 41,0 | 34,5 | 29,4 | 25,5 | 22,5 | 18,3 | 15,4 | 12,9 | 11,1 | 9,78 | 8,73 | 7,90 | 7,21 | 6,63 | 6,14
IPE O 180 |  |  | Mc,y,Rd | 67,1 | 67,1 | 67,1 | 67,1 | 67,1 | 67,1 | 67,1 | 67,1 | 67,1 | 67,1 | 67,1 | 0 | Nb,y,Rd | 962 | 948 | 929 | 906 | 881 | 851 | 814 | 720 | 604 | 492 | 399 | 327 | 272 | 228 | 194 | 167 | 146
Npl,Rd = 962 |  | indisponible | Mc,z,Rd | 14,2 | 14,2 | 14,2 | 14,2 | 14,2 | 14,2 | 14,2 | 14,2 | 14,2 | 14,2 | 14,2 |  | Nb,z,Rd | 791 | 609 | 430 | 305 | 223 | 169 | 133 | 87,4 | 61,8 | 46,0 | 35,6 | 28,3 | 23,1 | 19,1 | 16,2 | 13,8 | 11,9
fyWel,y = 58,6 |  | 1,000 | MN,y,Rd | 67,1 | 67,1 | 66,6 | 58,3 | 50,0 | 41,6 | 33,3 | 25,0 | 16,7 | 8,33 | 0 | 1,000 | Mb,Rd | 59,0 | 51,7 | 44,7 | 38,6 | 33,7 | 29,8 | 26,8 | 22,3 | 19,1 | 16,9 | 14,6 | 12,9 | 11,6 | 10,5 | 9,62 | 8,86 | 8,22
fyWel,z = 9,05 |  |  | MN,z,Rd | 14,2 | 14,2 | 14,2 | 14,2 | 14,2 | 13,7 | 12,5 | 10,5 | 7,75 | 4,26 | 0
IPE 180 |  |  | Mc,y,Rd | 58,9 | 58,9 | 58,9 | 58,9 | 58,9 | 58,9 | 58,9 | 58,9 | 58,9 | 58,9 | 58,9 | 0 | Nb,y,Rd | 848 | 836 | 819 | 799 | 776 | 749 | 717 | 633 | 530 | 431 | 350 | 287 | 238 | 200 | 170 | 147 | 127
Npl,Rd = 848 |  | indisponible | Mc,z,Rd | 12,3 | 12,3 | 12,3 | 12,3 | 12,3 | 12,3 | 12,3 | 12,3 | 12,3 | 12,3 | 12,3 |  | Nb,z,Rd | 693 | 529 | 372 | 262 | 192 | 146 | 114 | 75,0 | 53,0 | 39,5 | 30,5 | 24,3 | 19,8 | 16,4 | 13,8 | 11,8 | 10,2
fyWel,y = 51,8 |  | 1,000 | MN,y,Rd | 58,9 | 58,9 | 58,6 | 51,3 | 43,9 | 36,6 | 29,3 | 22,0 | 14,6 | 7,32 | 0 | 1,000 | Mb,Rd | 51,5 | 44,7 | 38,1 | 32,5 | 28,0 | 24,6 | 21,9 | 18,1 | 15,5 | 13,3 | 11,5 | 10,2 | 9,12 | 8,26 | 7,55 | 6,96 | 6,45
fyWel,z = 7,88 |  |  | MN,z,Rd | 12,3 | 12,3 | 12,3 | 12,3 | 12,3 | 11,9 | 10,8 | 9,12 | 6,74 | 3,70 | 0
IPE A 180 |  |  | Mc,y,Rd | 47,9 | 47,9 | 47,9 | 42,6 | 42,6 | 42,6 | 42,6 | 42,6 | 42,6 | 42,6 | 42,6 | 1,000 | Nb,y,Rd | 696 | 686 | 671 | 655 | 636 | 613 | 586 | 516 | 431 | 350 | 284 | 232 | 193 | 162 | 138 | 119 | 103
Npl,Rd = 696 |  | 1,000 | Mc,z,Rd | 9,94 | 9,94 | 9,94 | 6,39 | 6,39 | 6,39 | 6,39 | 6,39 | 6,39 | 6,39 | 6,39 |  | Nb,z,Rd | 569 | 434 | 305 | 215 | 157 | 119 | 93,4 | 61,5 | 43,5 | 32,4 | 25,0 | 19,9 | 16,2 | 13,5 | 11,4 | 9,71 | 8,39
fyWel,y = 42,6 |  | 0,267 | MN,y,Rd | 47,9 | 47,9 | 47,8 | – | – | – | – | – | – | – | – | 1,000 | Mb,Rd | 37,6 | 32,8 | 27,9 | 23,6 | 20,2 | 17,6 | 15,6 | 12,8 | 10,9 | 9,14 | 7,90 | 6,96 | 6,22 | 5,63 | 5,14 | 4,73 | 4,39
fyWel,z = 6,39 |  |  | MN,z,Rd | 9,94 | 9,94 | 9,94 | – | – | – | – | – | – | – | – | 0,267 | Mb,Rd | 41,6 | 35,7 | 29,8 | 24,9 | 21,1 | 18,3 | 16,1 | 13,1 | 10,9 | 9,14 | 7,90 | 6,96 | 6,22 | 5,63 | 5,14 | 4,73 | 4,39
IPE AA 180 |  |  | Mc,y,Rd | 46,5 | 46,5 | 46,5 | 41,2 | 41,2 | 41,2 | 41,2 | 41,2 | 41,2 | 41,2 | 41,2 | 1,000 | Nb,y,Rd | 674 | 664 | 650 | 634 | 616 | 594 | 567 | 498 | 415 | 336 | 272 | 222 | 184 | 155 | 132 | 114 | 98,7
Npl,Rd = 674 |  | 1,000 | Mc,z,Rd | 9,48 | 9,48 | 9,48 | 6,11 | 6,11 | 6,11 | 6,11 | 6,11 | 6,11 | 6,11 | 6,11 |  | Nb,z,Rd | 549 | 417 | 291 | 205 | 150 | 114 | 88,9 | 58,6 | 41,4 | 30,8 | 23,8 | 18,9 | 15,4 | 12,8 | 10,8 | 9,23 | 7,98
fyWel,y = 41,2 |  | 0,276 | MN,y,Rd | 46,5 | 46,5 | 46,5 | – | – | – | – | – | – | – | – | 1,000 | Mb,Rd | 36,3 | 31,5 | 26,7 | 22,5 | 19,2 | 16,7 | 14,8 | 12,1 | 10,1 | 8,53 | 7,37 | 6,49 | 5,80 | 5,25 | 4,79 | 4,41 | 4,09
fyWel,z = 6,11 |  |  | MN,z,Rd | 9,48 | 9,48 | 9,48 | – | – | – | – | – | – | – | – | 0,276 | Mb,Rd | 40,3 | 34,4 | 28,5 | 23,7 | 20,0 | 17,3 | 15,3 | 12,4 | 10,1 | 8,53 | 7,37 | 6,49 | 5,80 | 5,25 | 4,79 | 4,41 | 4,09
IPE 160 |  |  | Mc,y,Rd | 44,0 | 44,0 | 44,0 | 44,0 | 44,0 | 44,0 | 44,0 | 44,0 | 44,0 | 44,0 | 44,0 | 0 | Nb,y,Rd | 714 | 698 | 680 | 660 | 636 | 606 | 570 | 478 | 381 | 301 | 240 | 195 | 161 | 135 | 114 | 98,2 | 85,2
Npl,Rd = 714 |  | indisponible | Mc,z,Rd | 9,27 | 9,27 | 9,27 | 9,27 | 9,27 | 9,27 | 9,27 | 9,27 | 9,27 | 9,27 | 9,27 |  | Nb,z,Rd | 555 | 396 | 266 | 184 | 133 | 100 | 78,3 | 51,4 | 36,3 | 26,9 | 20,8 | 16,5 | 13,5 | 11,2 | 9,42 | 8,05 | 6,96
fyWel,y = 38,7 |  | 1,000 | MN,y,Rd | 44,0 | 44,0 | 43,9 | 38,4 | 32,9 | 27,4 | 22,0 | 16,5 | 11,0 | 5,49 | 0 | 1,000 | Mb,Rd | 37,4 | 31,9 | 26,9 | 22,8 | 19,7 | 17,4 | 15,5 | 12,9 | 11,0 | 9,35 | 8,13 | 7,19 | 6,45 | 5,85 | 5,35 | 4,94 | 4,58
fyWel,z = 5,93 |  |  | MN,z,Rd | 9,27 | 9,27 | 9,27 | 9,27 | 9,27 | 8,99 | 8,21 | 6,92 | 5,12 | 2,81 | 0
IPE A 160 |  |  | Mc,y,Rd | 35,2 | 35,2 | 35,2 | 31,2 | 31,2 | 31,2 | 31,2 | 31,2 | 31,2 | 31,2 | 31,2 | 1,000 | Nb,y,Rd | 575 | 562 | 548 | 531 | 512 | 487 | 457 | 382 | 304 | 239 | 191 | 155 | 128 | 107 | 90,8 | 78,0 | 67,7
Npl,Rd = 575 |  | 1,000 | Mc,z,Rd | 7,35 | 7,35 | 7,35 | 4,72 | 4,72 | 4,72 | 4,72 | 4,72 | 4,72 | 4,72 | 4,72 |  | Nb,z,Rd | 446 | 317 | 212 | 147 | 106 | 80,1 | 62,5 | 41,0 | 28,9 | 21,5 | 16,6 | 13,2 | 10,7 | 8,91 | 7,51 | 6,42 | 5,55
fyWel,y = 31,2 |  | 0,298 | MN,y,Rd | 35,2 | 35,2 | 35,2 | – | – | – | – | – | – | – | – | 1,000 | Mb,Rd | 26,8 | 22,9 | 19,2 | 16,1 | 13,8 | 12,1 | 10,7 | 8,82 | 7,38 | 6,24 | 5,41 | 4,78 | 4,28 | 3,88 | 3,55 | 3,27 | 3,03
fyWel,z = 4,72 |  |  | MN,z,Rd | 7,35 | 7,35 | 7,35 | – | – | – | – | – | – | – | – | 0,298 | Mb,Rd | 29,6 | 24,8 | 20,4 | 16,9 | 14,4 | 12,5 | 11,1 | 9,06 | 7,38 | 6,24 | 5,41 | 4,78 | 4,28 | 3,88 | 3,55 | 3,27 | 3,03
IPE AA 160 |  |  | Mc,y,Rd | 33,8 | 33,8 | 33,8 | 29,9 | 29,9 | 29,9 | 29,9 | 29,9 | 29,9 | 29,9 | 29,9 | 1,000 | Nb,y,Rd | 557 | 544 | 530 | 514 | 495 | 471 | 441 | 367 | 291 | 229 | 183 | 148 | 122 | 102 | 86,7 | 74,5 | 64,6
Npl,Rd = 557 |  | 1,000 | Mc,z,Rd | 6,99 | 6,99 | 6,99 | 4,47 | 4,47 | 4,47 | 4,47 | 4,47 | 4,47 | 4,47 | 4,47 |  | Nb,z,Rd | 429 | 303 | 202 | 139 | 101 | 76,1 | 59,3 | 38,9 | 27,4 | 20,4 | 15,7 | 12,5 | 10,2 | 8,45 | 7,12 | 6,09 | 5,26
fyWel,y = 29,9 |  | 0,299 | MN,y,Rd | 33,8 | 33,8 | 33,8 | – | – | – | – | – | – | – | – | 1,000 | Mb,Rd | 25,7 | 21,8 | 18,2 | 15,3 | 13,0 | 11,3 | 10,1 | 8,28 | 6,86 | 5,80 | 5,03 | 4,44 | 3,97 | 3,60 | 3,29 | 3,03 | 2,81
fyWel,z = 4,47 |  |  | MN,z,Rd | 6,99 | 6,99 | 6,99 | – | – | – | – | – | – | – | – | 0,299 | Mb,Rd | 28,4 | 23,7 | 19,3 | 16,0 | 13,5 | 11,7 | 10,4 | 8,43 | 6,86 | 5,80 | 5,03 | 4,44 | 3,97 | 3,60 | 3,29 | 3,03 | 2,81
IPE 140 |  |  | Mc,y,Rd | 31,3 | 31,3 | 31,3 | 31,3 | 31,3 | 31,3 | 31,3 | 31,3 | 31,3 | 31,3 | 31,3 | 0 | Nb,y,Rd | 579 | 563 | 546 | 525 | 498 | 464 | 423 | 331 | 253 | 195 | 154 | 124 | 102 | 84,9 | 71,9 | 61,7 | 53,5
Npl,Rd = 582 |  | indisponible | Mc,z,Rd | 6,85 | 6,85 | 6,85 | 6,85 | 6,85 | 6,85 | 6,85 | 6,85 | 6,85 | 6,85 | 6,85 |  | Nb,z,Rd | 424 | 282 | 182 | 124 | 89,0 | 66,9 | 52,1 | 34,1 | 24,0 | 17,8 | 13,7 | 10,9 | 8,87 | 7,36 | 6,21 | 5,30 | 4,58
fyWel,y = 27,4 |  | 1,000 | MN,y,Rd | 31,3 | 31,3 | 31,1 | 27,2 | 23,3 | 19,4 | 15,5 | 11,7 | 7,77 | 3,88 | 0 | 1,000 | Mb,Rd | 25,8 | 21,6 | 18,0 | 15,3 | 13,2 | 11,6 | 10,4 | 8,68 | 7,28 | 6,20 | 5,40 | 4,78 | 4,29 | 3,89 | 3,56 | 3,29 | 3,05
fyWel,z = 4,37 |  |  | MN,z,Rd | 6,85 | 6,85 | 6,85 | 6,85 | 6,85 | 6,61 | 6,02 | 5,06 | 3,74 | 2,05 | 0
IPE A 140 |  |  | Mc,y,Rd | 25,4 | 25,4 | 25,4 | 25,4 | 25,4 | 25,4 | 25,4 | 25,4 | 25,4 | 25,4 | 25,4 | 0 | Nb,y,Rd | 473 | 460 | 445 | 428 | 406 | 377 | 343 | 268 | 204 | 157 | 124 | 99,8 | 81,9 | 68,4 | 58,0 | 49,7 | 43,1
Npl,Rd = 476 |  | indisponible | Mc,z,Rd | 5,50 | 5,50 | 5,50 | 5,50 | 5,50 | 5,50 | 5,50 | 5,50 | 5,50 | 5,50 | 5,50 |  | Nb,z,Rd | 347 | 230 | 149 | 101 | 72,8 | 54,7 | 42,6 | 27,8 | 19,6 | 14,5 | 11,2 | 8,91 | 7,25 | 6,02 | 5,07 | 4,33 | 3,74
fyWel,y = 22,5 |  | 1,000 | MN,y,Rd | 25,4 | 25,4 | 25,3 | 22,1 | 18,9 | 15,8 | 12,6 | 9,47 | 6,31 | 3,16 | 0 | 1,000 | Mb,Rd | 20,7 | 17,0 | 13,7 | 11,4 | 9,68 | 8,45 | 7,52 | 6,05 | 4,96 | 4,20 | 3,65 | 3,23 | 2,90 | 2,63 | 2,40 | 2,22 | 2,06
fyWel,z = 3,55 |  |  | MN,z,Rd | 5,50 | 5,50 | 5,50 | 5,50 | 5,50 | 5,32 | 4,85 | 4,08 | 3,02 | 1,66 | 0
IPE AA 140 |  |  | Mc,y,Rd | 24,0 | 24,0 | 24,0 | 24,0 | 24,0 | 24,0 | 24,0 | 24,0 | 24,0 | 24,0 | 24,0 | 0 | Nb,y,Rd | 451 | 439 | 425 | 408 | 386 | 358 | 325 | 252 | 192 | 147 | 116 | 93,5 | 76,7 | 64,1 | 54,3 | 46,6 | 40,4
Npl,Rd = 454 |  | indisponible | Mc,z,Rd | 5,15 | 5,15 | 5,15 | 5,15 | 5,15 | 5,15 | 5,15 | 5,15 | 5,15 | 5,15 | 5,15 |  | Nb,z,Rd | 328 | 216 | 139 | 94,5 | 68,0 | 51,1 | 39,7 | 26,0 | 18,3 | 13,6 | 10,5 | 8,31 | 6,76 | 5,61 | 4,73 | 4,04 | 3,49
fyWel,y = 21,2 |  | 1,000 | MN,y,Rd | 24,0 | 24,0 | 24,0 | 21,1 | 18,1 | 15,1 | 12,1 | 9,04 | 6,03 | 3,01 | 0 | 1,000 | Mb,Rd | 19,4 | 15,8 | 12,7 | 10,4 | 8,86 | 7,71 | 6,85 | 5,43 | 4,45 | 3,77 | 3,27 | 2,89 | 2,60 | 2,35 | 2,15 | 1,98 | 1,84
fyWel,z = 3,29 |  |  | MN,z,Rd | 5,15 | 5,15 | 5,15 | 5,15 | 5,15 | 5,02 | 4,60 | 3,89 | 2,89 | 1,59 | 0
IPE 120 |  |  | Mc,y,Rd | 21,5 | 21,5 | 21,5 | 21,5 | 21,5 | 21,5 | 21,5 | 21,5 | 21,5 | 21,5 | 21,5 | 0 | Nb,y,Rd | 462 | 446 | 428 | 404 | 372 | 333 | 289 | 211 | 156 | 118 | 92,4 | 74,0 | 60,6 | 50,5 | 42,7 | 36,6 | 31,7
Npl,Rd = 469 |  | indisponible | Mc,z,Rd | 4,83 | 4,83 | 4,83 | 4,83 | 4,83 | 4,83 | 4,83 | 4,83 | 4,83 | 4,83 | 4,83 |  | Nb,z,Rd | 309 | 188 | 118 | 79,0 | 56,4 | 42,3 | 32,8 | 21,4 | 15,0 | 11,1 | 8,58 | 6,82 | 5,54 | 4,60 | 3,87 | 3,31 | 2,86
fyWel,y = 18,8 |  | 1,000 | MN,y,Rd | 21,5 | 21,5 | 21,4 | 18,7 | 16,1 | 13,4 | 10,7 | 8,03 | 5,35 | 2,68 | 0 | 1,000 | Mb,Rd | 17,1 | 14,1 | 11,7 | 9,94 | 8,63 | 7,64 | 6,87 | 5,75 | 4,75 | 4,05 | 3,54 | 3,14 | 2,82 | 2,56 | 2,34 | 2,16 | 2,01
fyWel,z = 3,07 |  |  | MN,z,Rd | 4,83 | 4,83 | 4,83 | 4,83 | 4,83 | 4,67 | 4,25 | 3,58 | 2,64 | 1,45 | 0
IPE A 120 |  |  | Mc,y,Rd | 17,7 | 17,7 | 17,7 | 17,7 | 17,7 | 17,7 | 17,7 | 17,7 | 17,7 | 17,7 | 17,7 | 0 | Nb,y,Rd | 384 | 371 | 356 | 335 | 308 | 274 | 237 | 172 | 127 | 95,9 | 74,9 | 60,0 | 49,1 | 40,9 | 34,6 | 29,7 | 25,7
Npl,Rd = 390 |  | indisponible | Mc,z,Rd | 3,91 | 3,91 | 3,91 | 3,91 | 3,91 | 3,91 | 3,91 | 3,91 | 3,91 | 3,91 | 3,91 |  | Nb,z,Rd | 253 | 152 | 94,4 | 63,3 | 45,2 | 33,9 | 26,3 | 17,1 | 12,0 | 8,91 | 6,87 | 5,45 | 4,43 | 3,68 | 3,10 | 2,65 | 2,29
fyWel,y = 15,5 |  | 1,000 | MN,y,Rd | 17,7 | 17,7 | 17,7 | 15,6 | 13,3 | 11,1 | 8,89 | 6,67 | 4,45 | 2,22 | 0 | 1,000 | Mb,Rd | 13,8 | 11,1 | 8,94 | 7,45 | 6,39 | 5,62 | 5,03 | 4,00 | 3,30 | 2,81 | 2,45 | 2,17 | 1,95 | 1,77 | 1,62 | 1,49 | 1,39
fyWel,z = 2,49 |  |  | MN,z,Rd | 3,91 | 3,91 | 3,91 | 3,91 | 3,91 | 3,81 | 3,49 | 2,95 | 2,19 | 1,21 | 0
IPE AA 120 |  |  | Mc,y,Rd | 16,9 | 16,9 | 16,9 | 16,9 | 16,9 | 16,9 | 16,9 | 16,9 | 16,9 | 16,9 | 16,9 | 0 | Nb,y,Rd | 374 | 361 | 345 | 325 | 298 | 264 | 228 | 165 | 121 | 91,9 | 71,8 | 57,5 | 47,0 | 39,2 | 33,1 | 28,4 | 24,6
Npl,Rd = 380 |  | indisponible | Mc,z,Rd | 3,69 | 3,69 | 3,69 | 3,69 | 3,69 | 3,69 | 3,69 | 3,69 | 3,69 | 3,69 | 3,69 |  | Nb,z,Rd | 244 | 146 | 90,7 | 60,8 | 43,4 | 32,5 | 25,2 | 16,4 | 11,5 | 8,55 | 6,59 | 5,23 | 4,25 | 3,53 | 2,97 | 2,54 | 2,19
fyWel,y = 14,8 |  | 1,000 | MN,y,Rd | 16,9 | 16,9 | 16,9 | 15,0 | 12,9 | 10,7 | 8,59 | 6,44 | 4,29 | 2,15 | 0 | 1,000 | Mb,Rd | 13,1 | 10,4 | 8,36 | 6,94 | 5,95 | 5,22 | 4,67 | 3,68 | 3,03 | 2,58 | 2,25 | 1,99 | 1,79 | 1,62 | 1,49 | 1,37 | 1,27
fyWel,z = 2,34 |  |  | MN,z,Rd | 3,69 | 3,69 | 3,69 | 3,69 | 3,69 | 3,63 | 3,35 | 2,85 | 2,12 | 1,17 | 0
IPE 100 |  |  | Mc,y,Rd | 14,0 | 14,0 | 14,0 | 14,0 | 14,0 | 14,0 | 14,0 | 14,0 | 14,0 | 14,0 | 14,0 | 0 | Nb,y,Rd | 356 | 340 | 319 | 290 | 252 | 212 | 175 | 121 | 87,1 | 65,4 | 50,8 | 40,6 | 33,1 | 27,5 | 23,3 | 19,9 | 17,2
Npl,Rd = 366 |  | indisponible | Mc,z,Rd | 3,27 | 3,27 | 3,27 | 3,27 | 3,27 | 3,27 | 3,27 | 3,27 | 3,27 | 3,27 | 3,27 |  | Nb,z,Rd | 206 | 115 | 69,5 | 46,2 | 32,8 | 24,5 | 19,0 | 12,3 | 8,65 | 6,41 | 4,93 | 3,91 | 3,18 | 2,64 | 2,22 | 1,90 | 1,64
fyWel,y = 12,1 |  | 1,000 | MN,y,Rd | 14,0 | 14,0 | 13,9 | 12,2 | 10,4 | 8,69 | 6,96 | 5,22 | 3,48 | 1,74 | 0 | 1,000 | Mb,Rd | 10,6 | 8,70 | 7,24 | 6,17 | 5,39 | 4,79 | 4,32 | 3,56 | 2,96 | 2,53 | 2,21 | 1,96 | 1,76 | 1,60 | 1,47 | 1,35 | 1,26
fyWel,z = 2,06 |  |  | MN,z,Rd | 3,27 | 3,27 | 3,27 | 3,27 | 3,27 | 3,16 | 2,88 | 2,43 | 1,79 | 0,985 | 0
IPE A 100 |  |  | Mc,y,Rd | 11,7 | 11,7 | 11,7 | 11,7 | 11,7 | 11,7 | 11,7 | 11,7 | 11,7 | 11,7 | 11,7 | 0 | Nb,y,Rd | 303 | 290 | 271 | 246 | 212 | 177 | 146 | 101 | 72,4 | 54,3 | 42,2 | 33,7 | 27,5 | 22,9 | 19,3 | 16,5 | 14,3
Npl,Rd = 312 |  | indisponible | Mc,z,Rd | 2,66 | 2,66 | 2,66 | 2,66 | 2,66 | 2,66 | 2,66 | 2,66 | 2,66 | 2,66 | 2,66 |  | Nb,z,Rd | 172 | 95,3 | 57,7 | 38,3 | 27,2 | 20,3 | 15,7 | 10,2 | 7,16 | 5,30 | 4,08 | 3,24 | 2,63 | 2,18 | 1,84 | 1,57 | 1,35
fyWel,y = 10,2 |  | 1,000 | MN,y,Rd | 11,7 | 11,7 | 11,7 | 10,3 | 8,86 | 7,38 | 5,90 | 4,43 | 2,95 | 1,48 | 0 | 1,000 | Mb,Rd | 8,66 | 6,90 | 5,62 | 4,73 | 4,10 | 3,62 | 3,25 | 2,57 | 2,13 | 1,82 | 1,59 | 1,41 | 1,27 | 1,15 | 1,06 | 0,974 | 0,904
fyWel,z = 1,69 |  |  | MN,z,Rd | 2,66 | 2,66 | 2,66 | 2,66 | 2,66 | 2,60 | 2,39 | 2,02 | 1,50 | 0,829 | 0
IPE AA 100 |  |  | Mc,y,Rd | 11,3 | 11,3 | 11,3 | 11,3 | 11,3 | 11,3 | 11,3 | 11,3 | 11,3 | 11,3 | 11,3 | 0 | Nb,y,Rd | 296 | 283 | 265 | 239 | 206 | 171 | 141 | 97,0 | 69,8 | 52,3 | 40,6 | 32,4 | 26,5 | 22,0 | 18,6 | 15,9 | 13,8
Npl,Rd = 305 |  | indisponible | Mc,z,Rd | 2,56 | 2,56 | 2,56 | 2,56 | 2,56 | 2,56 | 2,56 | 2,56 | 2,56 | 2,56 | 2,56 |  | Nb,z,Rd | 167 | 91,8 | 55,5 | 36,9 | 26,2 | 19,5 | 15,1 | 9,82 | 6,89 | 5,10 | 3,92 | 3,11 | 2,53 | 2,10 | 1,77 | 1,51 | 1,30
fyWel,y = 9,90 |  | 1,000 | MN,y,Rd | 11,3 | 11,3 | 11,3 | 10,1 | 8,63 | 7,19 | 5,75 | 4,31 | 2,88 | 1,44 | 0 | 1,000 | Mb,Rd | 8,34 | 6,61 | 5,36 | 4,51 | 3,90 | 3,45 | 3,07 | 2,43 | 2,01 | 1,72 | 1,50 | 1,33 | 1,20 | 1,09 | 0,996 | 0,919 | 0,853
fyWel,z = 1,62 |  |  | MN,z,Rd | 2,56 | 2,56 | 2,56 | 2,56 | 2,56 | 2,51 | 2,32 | 1,97 | 1,47 | 0,811 | 0
IPE 80 |  |  | Mc,y,Rd | 8,24 | 8,24 | 8,24 | 8,24 | 8,24 | 8,24 | 8,24 | 8,24 | 8,24 | 8,24 | 8,24 | 0 | Nb,y,Rd | 257 | 240 | 213 | 178 | 141 | 111 | 88,4 | 59,0 | 42,0 | 31,3 | 24,2 | 19,3 | 15,7 | 13,0 | 11,0 | 9,41 | 8,13
Npl,Rd = 270 |  | indisponible | Mc,z,Rd | 2,06 | 2,06 | 2,06 | 2,06 | 2,06 | 2,06 | 2,06 | 2,06 | 2,06 | 2,06 | 2,06 |  | Nb,z,Rd | 122 | 63,6 | 37,9 | 25,0 | 17,7 | 13,1 | 10,2 | 6,59 | 4,61 | 3,41 | 2,62 | 2,08 | 1,69 | 1,40 | 1,18 | 1,01 | 0,869
fyWel,y = 7,10 |  | 1,000 | MN,y,Rd | 8,24 | 8,24 | 8,09 | 7,08 | 6,07 | 5,05 | 4,04 | 3,03 | 2,02 | 1,01 | 0 | 1,000 | Mb,Rd | 5,99 | 4,88 | 4,06 | 3,48 | 3,04 | 2,71 | 2,45 | 1,97 | 1,64 | 1,40 | 1,23 | 1,09 | 0,980 | 0,890 | 0,816 | 0,753 | 0,699
fyWel,z = 1,31 |  |  | MN,z,Rd | 2,06 | 2,06 | 2,06 | 2,06 | 2,05 | 1,97 | 1,79 | 1,49 | 1,10 | 0,602 | 0
IPE A 80 |  |  | Mc,y,Rd | 6,75 | 6,75 | 6,75 | 6,75 | 6,75 | 6,75 | 6,75 | 6,75 | 6,75 | 6,75 | 6,75 | 0 | Nb,y,Rd | 216 | 201 | 178 | 147 | 116 | 90,6 | 72,0 | 48,0 | 34,1 | 25,4 | 19,7 | 15,7 | 12,8 | 10,6 | 8,93 | 7,64 | 6,60
Npl,Rd = 227 |  | indisponible | Mc,z,Rd | 1,67 | 1,67 | 1,67 | 1,67 | 1,67 | 1,67 | 1,67 | 1,67 | 1,67 | 1,67 | 1,67 |  | Nb,z,Rd | 102 | 52,7 | 31,3 | 20,7 | 14,6 | 10,9 | 8,40 | 5,45 | 3,81 | 2,82 | 2,17 | 1,72 | 1,40 | 1,16 | 0,974 | 0,832 | 0,718
fyWel,y = 5,86 |  | 1,000 | MN,y,Rd | 6,75 | 6,75 | 6,73 | 5,89 | 5,05 | 4,21 | 3,36 | 2,52 | 1,68 | 0,841 | 0 | 1,000 | Mb,Rd | 4,70 | 3,70 | 3,02 | 2,55 | 2,22 | 1,96 | 1,71 | 1,36 | 1,13 | 0,965 | 0,843 | 0,749 | 0,673 | 0,612 | 0,561 | 0,517 | 0,480
fyWel,z = 1,06 |  |  | MN,z,Rd | 1,67 | 1,67 | 1,67 | 1,67 | 1,67 | 1,62 | 1,48 | 1,25 | 0,922 | 0,507 | 0
IPE AA 80 |  |  | Mc,y,Rd | 6,71 | 6,71 | 6,71 | 6,71 | 6,71 | 6,71 | 6,71 | 6,71 | 6,71 | 6,71 | 6,71 | 0 | Nb,y,Rd | 212 | 198 | 175 | 145 | 114 | 89,6 | 71,3 | 47,6 | 33,8 | 25,2 | 19,5 | 15,5 | 12,6 | 10,5 | 8,85 | 7,56 | 6,54
Npl,Rd = 224 |  | indisponible | Mc,z,Rd | 1,67 | 1,67 | 1,67 | 1,67 | 1,67 | 1,67 | 1,67 | 1,67 | 1,67 | 1,67 | 1,67 |  | Nb,z,Rd | 100 | 51,9 | 30,8 | 20,3 | 14,4 | 10,7 | 8,27 | 5,36 | 3,75 | 2,78 | 2,13 | 1,69 | 1,38 | 1,14 | 0,959 | 0,819 | 0,707
fyWel,y = 5,82 |  | 1,000 | MN,y,Rd | 6,71 | 6,71 | 6,65 | 5,82 | 4,99 | 4,16 | 3,33 | 2,50 | 1,66 | 0,832 | 0 | 1,000 | Mb,Rd | 4,67 | 3,67 | 2,99 | 2,53 | 2,20 | 1,94 | 1,69 | 1,34 | 1,11 | 0,953 | 0,832 | 0,739 | 0,665 | 0,604 | 0,554 | 0,511 | 0,474
fyWel,z = 1,06 |  |  | MN,z,Rd | 1,67 | 1,67 | 1,67 | 1,67 | 1,67 | 1,61 | 1,47 | 1,23 | 0,911 | 0,500 | 0
X La section devient classe 4
$ Pour ces valeurs de n = NEd / Npl,Rd, la section serait surchargée par NEd seul même si MEd est nul, car NEd dépasserait la résistance au flambement local de la section
– Pas applicable aux sections de classes 3 et 4
∗ La section passe classe 4 sous compression axiale seule. Sous combinaison d'effort axial et de moment de flexion, la section passe en classe 4 lorsque la limite NEd / Npl,Rd de classe 3 est dépassée
NEd = Valeur de calcul de l'effort axial
n = NEd / Npl,Rd
Les valeurs indiquées dans cette table sont sécuritaires pour la traction car les limites les plus sévères pour la classification des sections comprimées ont été utilisées
Sous combinaison d'effort axial et de moment fléchissant, les résistances sont uniquement valables jusqu'à la limite NEd / Npl,Rd indiquée. Pour des valeurs supérieures de n = NEd / Npl,Rd, la capacité de la section serait dépassée sous NEd seul
Ces données ont été téléchargées du site Orange Book (http://orangebook.arcelormittal.com /fr-fr/valeurs-de-dimensionnement/francais-na/poutres/ipe/effort-axial-et-moment-flechissant/s355/) le 08/11/2023 à 12:02.
© 2023, SCI et ArcelorMittal Sections commerciales S.A. Ces données sont soumises aux mêmes conditions que celles définies par le site Orange Book (http://orangebook.arcelormittal.com/terms-conditions/)