## IPE-secpropsdimsprops-Eurocode3
Eurocode 3 - Deutscher Nationaler Anhang
I-Träger mit parallelen Flanschflächen - IPE, Querschnittswerte - Abmessungen und Eigenschaften
Profilbezeichnung | Abmessungen | [13 empty] | Querschnittswerte
| Masse pro Meter | Profilhöhe | Profilbreite | Dicke |  | Ausrundungsradius | Steghöhe zwischen Ausrundungsradien | Verhältnisse für lokales Beulen |  | Konstruktionsmaβe |  |  | Querschnittsfläche |  | Trägheitsmoment |  | Trägheitsradius |  | Elastisches Widerstandsmoment |  | Plastisches Widerstandsmoment |  | Knickparameter | Tosionsflächenmoment | Wölbflächenmoment | Torsionskonstante | Querschnittsfläche
|  |  |  | Steg | Flansch |  |  | Steg | Flansch | Endabstand | Ausklinkung |  | Pro Meter | Pro Tonne | Achse y-y | Achse z-z | Achse y-y | Achse z-z | Achse y-y | Achse z-z | Achse y-y | Achse z-z
|  | h | b | tw | tf | r | d | cw / tw | cf / tf | C | N | n | [10 empty] | U | X | Iw | IT | A
| kg/m | mm | mm | mm | mm | mm | mm |  |  | mm | mm | mm | m2 | m2 | cm4 | cm4 | cm | cm | cm3 | cm3 | cm3 | cm3 |  |  | dm6 | cm4 | cm2
IPE 750 x 220 | 220 | 779,0 | 266,0 | 16,5 | 30,0 | 17,0 | 685,1 | 41,5 | 3,59 | 10 | 136 | 48 | 2,56 | 11,6 | 278.000 | 9.440 | 31,5 | 5,80 | 7.140 | 710 | 8.200 | 1.110 | 7,272 | 28,8 | 13,2 | 607 | 281
IPE 750 x 196 | 196 | 770,0 | 268,0 | 15,6 | 25,4 | 17,0 | 685,0 | 43,9 | 4,30 | 10 | 138 | 44 | 2,55 | 13,0 | 240.000 | 8.180 | 31,0 | 5,71 | 6.240 | 610 | 7.170 | 959 | 7,201 | 33,0 | 11,3 | 406 | 251
IPE 750 x 173 | 173 | 762,0 | 267,0 | 14,4 | 21,6 | 17,0 | 685,0 | 47,6 | 5,06 | 9 | 138 | 40 | 2,53 | 14,6 | 206.000 | 6.870 | 30,5 | 5,57 | 5.400 | 515 | 6.220 | 810 | 7,105 | 37,8 | 9,39 | 270 | 221
IPE 750 x 147 | 147 | 753,0 | 265,0 | 13,2 | 17,0 | 17,0 | 685,0 | 51,9 | 6,41 | 9 | 136 | 34 | 2,51 | 17,1 | 166.000 | 5.290 | 29,8 | 5,31 | 4.410 | 399 | 5.110 | 631 | 6,917 | 45,4 | 7,14 | 157 | 188
IPE 750 x 134 | 134 | 750,0 | 264,0 | 12,0 | 15,5 | 17,0 | 685,0 | 57,1 | 7,03 | 8 | 136 | 34 | 2,50 | 18,7 | 151.000 | 4.790 | 29,7 | 5,30 | 4.020 | 362 | 4.640 | 570 | 6,910 | 49,5 | 6,44 | 120 | 171
IPE V 600 | 184 | 618,0 | 228,0 | 18,0 | 28,0 | 24,0 | 514,0 | 28,6 | 2,89 | 11 | 116 | 52 | 2,07 | 11,3 | 142.000 | 5.570 | 24,6 | 4,88 | 4.580 | 488 | 5.320 | 780 | 6,653 | 22,7 | 4,85 | 506 | 234
IPE O 600 | 154 | 610,0 | 224,0 | 15,0 | 24,0 | 24,0 | 514,0 | 34,3 | 3,35 | 10 | 116 | 48 | 2,04 | 13,3 | 118.000 | 4.520 | 24,5 | 4,79 | 3.880 | 404 | 4.470 | 640 | 6,600 | 26,1 | 3,86 | 316 | 197
IPE 600 | 122 | 600,0 | 220,0 | 12,0 | 19,0 | 24,0 | 514,0 | 42,8 | 4,21 | 8 | 114 | 44 | 2,01 | 16,5 | 92.100 | 3.390 | 24,3 | 4,66 | 3.070 | 308 | 3.510 | 486 | 6,510 | 31,9 | 2,85 | 165 | 156
IPE A 600 | 108 | 597,0 | 220,0 | 9,8 | 17,5 | 24,0 | 514,0 | 52,4 | 4,63 | 7 | 116 | 42 | 2,01 | 18,6 | 82.900 | 3.120 | 24,6 | 4,77 | 2.780 | 283 | 3.140 | 442 | 6,603 | 34,7 | 2,61 | 122 | 137
IPE V 550 | 159 | 566,0 | 216,0 | 17,1 | 25,2 | 24,0 | 467,6 | 27,3 | 2,99 | 11 | 110 | 50 | 1,92 | 12,1 | 102.000 | 4.260 | 22,5 | 4,59 | 3.620 | 395 | 4.200 | 632 | 6,449 | 22,5 | 3,12 | 372 | 202
IPE O 550 | 123 | 556,0 | 212,0 | 12,7 | 20,2 | 24,0 | 467,6 | 36,8 | 3,75 | 8 | 110 | 46 | 1,89 | 15,4 | 79.200 | 3.220 | 22,5 | 4,55 | 2.850 | 304 | 3.260 | 481 | 6,428 | 27,6 | 2,30 | 187 | 156
IPE 550 | 106 | 550,0 | 210,0 | 11,1 | 17,2 | 24,0 | 467,6 | 42,1 | 4,39 | 8 | 110 | 42 | 1,88 | 17,7 | 67.100 | 2.670 | 22,4 | 4,45 | 2.440 | 254 | 2.790 | 401 | 6,365 | 31,4 | 1,88 | 123 | 134
IPE A 550 | 92,1 | 547,0 | 210,0 | 9,0 | 15,7 | 24,0 | 467,6 | 52,0 | 4,87 | 7 | 112 | 40 | 1,87 | 20,4 | 60.000 | 2.430 | 22,6 | 4,55 | 2.190 | 232 | 2.480 | 362 | 6,451 | 34,4 | 1,71 | 89,3 | 117
IPE V 500 | 129 | 514,0 | 204,0 | 14,2 | 23,0 | 21,0 | 426,0 | 30,0 | 3,21 | 9 | 106 | 44 | 1,78 | 13,8 | 70.700 | 3.270 | 20,7 | 4,46 | 2.750 | 320 | 3.170 | 506 | 6,368 | 22,9 | 1,97 | 242 | 164
IPE O 500 | 107 | 506,0 | 202,0 | 12,0 | 19,0 | 21,0 | 426,0 | 35,5 | 3,89 | 8 | 106 | 40 | 1,76 | 16,4 | 57.800 | 2.620 | 20,6 | 4,38 | 2.280 | 260 | 2.610 | 409 | 6,307 | 26,9 | 1,55 | 143 | 137
IPE 500 | 90,7 | 500,0 | 200,0 | 10,2 | 16,0 | 21,0 | 426,0 | 41,8 | 4,62 | 7 | 106 | 38 | 1,74 | 19,2 | 48.200 | 2.140 | 20,4 | 4,31 | 1.930 | 214 | 2.190 | 336 | 6,257 | 31,1 | 1,25 | 89,1 | 116
IPE A 500 | 79,4 | 497,0 | 200,0 | 8,4 | 14,5 | 21,0 | 426,0 | 50,7 | 5,16 | 6 | 106 | 36 | 1,74 | 21,9 | 42.900 | 1.940 | 20,6 | 4,38 | 1.730 | 194 | 1.950 | 302 | 6,322 | 34,2 | 1,12 | 64,3 | 101
IPE V 450 | 107 | 460,0 | 194,0 | 12,4 | 19,6 | 21,0 | 378,8 | 30,5 | 3,56 | 8 | 102 | 42 | 1,64 | 15,3 | 46.200 | 2.400 | 18,7 | 4,26 | 2.010 | 247 | 2.300 | 389 | 6,218 | 23,5 | 1,16 | 149 | 132
IPE O 450 | 92,4 | 456,0 | 192,0 | 11,0 | 17,6 | 21,0 | 378,8 | 34,4 | 3,95 | 8 | 102 | 40 | 1,62 | 17,6 | 40.900 | 2.080 | 18,7 | 4,21 | 1.800 | 217 | 2.050 | 341 | 6,183 | 25,7 | 0,998 | 109 | 118
IPE 450 | 77,6 | 450,0 | 190,0 | 9,4 | 14,6 | 21,0 | 378,8 | 40,3 | 4,75 | 7 | 102 | 36 | 1,61 | 20,7 | 33.700 | 1.680 | 18,5 | 4,12 | 1.500 | 176 | 1.700 | 276 | 6,118 | 29,9 | 0,791 | 66,7 | 98,8
IPE A 450 | 67,2 | 447,0 | 190,0 | 7,6 | 13,1 | 21,0 | 378,8 | 49,8 | 5,36 | 6 | 102 | 36 | 1,60 | 23,9 | 29.800 | 1.500 | 18,7 | 4,19 | 1.330 | 158 | 1.490 | 246 | 6,181 | 33,0 | 0,705 | 47,1 | 85,6
IPE V 400 | 84,0 | 408,0 | 182,0 | 10,6 | 17,5 | 21,0 | 331,0 | 31,2 | 3,70 | 7 | 96 | 40 | 1,49 | 17,7 | 30.100 | 1.770 | 16,8 | 4,06 | 1.480 | 194 | 1.680 | 304 | 6,074 | 22,9 | 0,673 | 99,6 | 107
IPE O 400 | 75,7 | 404,0 | 182,0 | 9,7 | 15,5 | 21,0 | 331,0 | 34,1 | 4,20 | 7 | 98 | 38 | 1,48 | 19,6 | 26.800 | 1.560 | 16,7 | 4,03 | 1.320 | 172 | 1.500 | 269 | 6,046 | 25,1 | 0,588 | 73,3 | 96,4
IPE 400 | 66,3 | 400,0 | 180,0 | 8,6 | 13,5 | 21,0 | 331,0 | 38,5 | 4,79 | 6 | 96 | 36 | 1,47 | 22,1 | 23.100 | 1.320 | 16,6 | 3,95 | 1.160 | 146 | 1.310 | 229 | 5,988 | 28,0 | 0,490 | 51,3 | 84,5
IPE A 400 | 57,4 | 397,0 | 180,0 | 7,0 | 12,0 | 21,0 | 331,0 | 47,3 | 5,46 | 6 | 98 | 34 | 1,46 | 25,5 | 20.300 | 1.170 | 16,7 | 4,00 | 1.020 | 130 | 1.140 | 202 | 6,041 | 30,9 | 0,432 | 36,2 | 73,1
IPE O 360 | 66,0 | 364,0 | 172,0 | 9,2 | 14,7 | 18,0 | 298,6 | 32,5 | 4,31 | 7 | 92 | 34 | 1,37 | 20,7 | 19.000 | 1.250 | 15,1 | 3,86 | 1.050 | 146 | 1.190 | 227 | 5,910 | 24,2 | 0,380 | 55,7 | 84,1
IPE 360 | 57,1 | 360,0 | 170,0 | 8,0 | 12,7 | 18,0 | 298,6 | 37,3 | 4,96 | 6 | 92 | 32 | 1,35 | 23,7 | 16.300 | 1.040 | 15,0 | 3,79 | 904 | 123 | 1.020 | 191 | 5,859 | 27,3 | 0,314 | 37,4 | 72,7
IPE A 360 | 50,2 | 357,6 | 170,0 | 6,6 | 11,5 | 18,0 | 298,6 | 45,2 | 5,54 | 5 | 92 | 30 | 1,35 | 26,9 | 14.500 | 944 | 15,1 | 3,84 | 812 | 111 | 907 | 172 | 5,911 | 29,9 | 0,282 | 27,4 | 64,0
IPE O 330 | 57,0 | 334,0 | 162,0 | 8,5 | 13,5 | 18,0 | 271,0 | 31,9 | 4,35 | 6 | 88 | 32 | 1,27 | 22,2 | 13.900 | 960 | 13,8 | 3,64 | 833 | 119 | 943 | 185 | 5,738 | 23,7 | 0,246 | 42,2 | 72,6
IPE 330 | 49,1 | 330,0 | 160,0 | 7,5 | 11,5 | 18,0 | 271,0 | 36,1 | 5,07 | 6 | 88 | 30 | 1,25 | 25,5 | 11.800 | 788 | 13,7 | 3,55 | 713 | 99 | 804 | 154 | 5,666 | 26,8 | 0,199 | 28,1 | 62,6
IPE A 330 | 43,0 | 327,0 | 160,0 | 6,5 | 10,0 | 18,0 | 271,0 | 41,7 | 5,88 | 5 | 88 | 28 | 1,25 | 29,1 | 10.200 | 685 | 13,7 | 3,54 | 626 | 86 | 702 | 133 | 5,664 | 29,9 | 0,172 | 19,6 | 54,7
IPE O 300 | 49,3 | 304,0 | 152,0 | 8,0 | 12,7 | 15,0 | 248,6 | 31,1 | 4,49 | 6 | 82 | 28 | 1,17 | 23,8 | 9.990 | 746 | 12,6 | 3,45 | 658 | 98 | 744 | 153 | 5,580 | 23,4 | 0,158 | 31,0 | 62,8
IPE 300 | 42,2 | 300,0 | 150,0 | 7,1 | 10,7 | 15,0 | 248,6 | 35,0 | 5,28 | 6 | 82 | 26 | 1,16 | 27,5 | 8.360 | 604 | 12,5 | 3,35 | 557 | 81 | 628 | 125 | 5,498 | 26,8 | 0,126 | 19,9 | 53,8
IPE A 300 | 36,5 | 297,0 | 150,0 | 6,1 | 9,2 | 15,0 | 248,6 | 40,8 | 6,19 | 5 | 82 | 26 | 1,16 | 31,7 | 7.170 | 519 | 12,4 | 3,34 | 483 | 69 | 542 | 107 | 5,495 | 30,3 | 0,107 | 13,3 | 46,5
IPE O 270 | 42,3 | 274,0 | 136,0 | 7,5 | 12,2 | 15,0 | 219,6 | 29,3 | 4,04 | 6 | 76 | 28 | 1,05 | 24,9 | 6.950 | 514 | 11,4 | 3,09 | 507 | 76 | 575 | 118 | 5,289 | 21,7 | 0,0876 | 25,0 | 53,8
IPE 270 | 36,1 | 270,0 | 135,0 | 6,6 | 10,2 | 15,0 | 219,6 | 33,3 | 4,82 | 5 | 76 | 26 | 1,04 | 28,8 | 5.790 | 420 | 11,2 | 3,02 | 429 | 62 | 484 | 97,0 | 5,230 | 24,9 | 0,0706 | 15,9 | 45,9
IPE A 270 | 30,7 | 267,0 | 135,0 | 5,5 | 8,7 | 15,0 | 219,6 | 39,9 | 5,72 | 5 | 76 | 24 | 1,04 | 33,8 | 4.920 | 358 | 11,2 | 3,02 | 368 | 53 | 413 | 82,3 | 5,232 | 28,3 | 0,0595 | 10,4 | 39,2
IPE O 240 | 34,3 | 242,0 | 122,0 | 7,0 | 10,8 | 15,0 | 190,4 | 27,2 | 3,94 | 6 | 68 | 26 | 0,932 | 27,2 | 4.370 | 329 | 10,0 | 2,74 | 361 | 54 | 410 | 84,4 | 4,976 | 20,8 | 0,0437 | 17,1 | 43,7
IPE 240 | 30,7 | 240,0 | 120,0 | 6,2 | 9,8 | 15,0 | 190,4 | 30,7 | 4,28 | 5 | 68 | 26 | 0,922 | 30,0 | 3.890 | 284 | 9,97 | 2,69 | 324 | 47 | 367 | 73,9 | 4,941 | 22,6 | 0,0374 | 13,0 | 39,1
IPE A 240 | 26,2 | 237,0 | 120,0 | 5,2 | 8,3 | 15,0 | 190,4 | 36,6 | 5,11 | 5 | 68 | 24 | 0,918 | 35,0 | 3.290 | 240 | 9,94 | 2,68 | 278 | 40 | 312 | 62,4 | 4,936 | 25,6 | 0,0313 | 8,50 | 33,3
IPE AA 240 | 24,9 | 236,4 | 120,0 | 4,8 | 8,0 | 15,0 | 190,4 | 39,7 | 5,33 | 4 | 68 | 24 | 0,917 | 36,8 | 3.150 | 231 | 9,97 | 2,70 | 267 | 39 | 298 | 60,0 | 4,949 | 26,4 | 0,0301 | 7,61 | 31,7
IPE O 220 | 29,4 | 222,0 | 112,0 | 6,6 | 10,2 | 12,0 | 177,6 | 26,9 | 3,99 | 5 | 64 | 24 | 0,858 | 29,2 | 3.130 | 240 | 9,16 | 2,53 | 282 | 43 | 321 | 66,9 | 4,777 | 21,0 | 0,0268 | 12,2 | 37,4
IPE 220 | 26,2 | 220,0 | 110,0 | 5,9 | 9,2 | 12,0 | 177,6 | 30,1 | 4,35 | 5 | 64 | 22 | 0,848 | 32,4 | 2.770 | 205 | 9,11 | 2,48 | 252 | 37 | 285 | 58,1 | 4,725 | 22,9 | 0,0227 | 9,03 | 33,4
IPE A 220 | 22,2 | 217,0 | 110,0 | 5,0 | 7,7 | 12,0 | 177,6 | 35,5 | 5,26 | 5 | 64 | 20 | 0,843 | 38,0 | 2.320 | 171 | 9,05 | 2,46 | 214 | 31 | 240 | 48,5 | 4,709 | 26,4 | 0,0187 | 5,68 | 28,3
IPE AA 220 | 21,2 | 216,4 | 110,0 | 4,7 | 7,4 | 12,0 | 177,6 | 37,8 | 5,49 | 4 | 64 | 20 | 0,843 | 39,8 | 2.220 | 165 | 9,07 | 2,47 | 205 | 30 | 230 | 46,5 | 4,727 | 27,2 | 0,0179 | 5,06 | 27,0
IPE O 200 | 25,1 | 202,0 | 102,0 | 6,2 | 9,5 | 12,0 | 159,0 | 25,6 | 3,78 | 5 | 58 | 22 | 0,779 | 31,0 | 2.210 | 169 | 8,32 | 2,30 | 219 | 33 | 249 | 51,9 | 4,547 | 20,1 | 0,0156 | 9,36 | 32,0
IPE 200 | 22,4 | 200,0 | 100,0 | 5,6 | 8,5 | 12,0 | 159,0 | 28,4 | 4,14 | 5 | 58 | 22 | 0,768 | 34,3 | 1.940 | 142 | 8,26 | 2,24 | 194 | 29 | 221 | 44,6 | 4,492 | 22,0 | 0,0130 | 6,92 | 28,5
IPE A 200 | 18,4 | 197,0 | 100,0 | 4,5 | 7,0 | 12,0 | 159,0 | 35,3 | 5,11 | 4 | 58 | 20 | 0,764 | 41,5 | 1.590 | 117 | 8,23 | 2,23 | 162 | 23 | 182 | 36,5 | 4,496 | 25,5 | 0,0105 | 4,14 | 23,5
IPE AA 200 | 18,0 | 196,4 | 100,0 | 4,5 | 6,7 | 12,0 | 159,0 | 35,3 | 5,34 | 4 | 58 | 20 | 0,763 | 42,4 | 1.530 | 112 | 8,19 | 2,21 | 156 | 22 | 176 | 35,0 | 4,472 | 26,3 | 0,0101 | 3,81 | 22,9
IPE O 180 | 21,3 | 182,0 | 92,0 | 6,0 | 9,0 | 9,0 | 146,0 | 24,3 | 3,78 | 5 | 54 | 18 | 0,705 | 33,1 | 1.500 | 117 | 7,45 | 2,08 | 165 | 26 | 189 | 39,9 | 4,321 | 19,7 | 0,00874 | 6,65 | 27,1
IPE 180 | 18,8 | 180,0 | 91,0 | 5,3 | 8,0 | 9,0 | 146,0 | 27,5 | 4,23 | 5 | 54 | 18 | 0,698 | 37,1 | 1.320 | 101 | 7,42 | 2,05 | 146 | 22 | 166 | 34,6 | 4,299 | 21,8 | 0,00743 | 4,73 | 23,9
IPE A 180 | 15,4 | 177,0 | 91,0 | 4,3 | 6,5 | 9,0 | 146,0 | 34,0 | 5,28 | 4 | 54 | 16 | 0,694 | 45,1 | 1.060 | 81,9 | 7,37 | 2,05 | 120 | 18 | 135 | 28,0 | 4,286 | 26,1 | 0,00593 | 2,67 | 19,6
IPE AA 180 | 14,9 | 176,4 | 91,0 | 4,3 | 6,2 | 9,0 | 146,0 | 34,0 | 5,54 | 4 | 54 | 16 | 0,693 | 46,5 | 1.020 | 78,1 | 7,32 | 2,03 | 116 | 17 | 131 | 26,7 | 4,282 | 26,9 | 0,00564 | 2,43 | 19,0
IPE 160 | 15,8 | 160,0 | 82,0 | 5,0 | 7,4 | 9,0 | 127,2 | 25,4 | 3,99 | 5 | 50 | 18 | 0,623 | 39,4 | 869 | 68,3 | 6,58 | 1,84 | 109 | 17 | 124 | 26,1 | 4,075 | 20,5 | 0,00396 | 3,54 | 20,1
IPE A 160 | 12,7 | 157,0 | 82,0 | 4,0 | 5,9 | 9,0 | 127,2 | 31,8 | 5,08 | 4 | 50 | 16 | 0,619 | 48,7 | 689 | 54,4 | 6,53 | 1,83 | 87,8 | 13 | 99,1 | 20,7 | 4,062 | 24,7 | 0,00309 | 1,93 | 16,2
IPE AA 160 | 12,3 | 156,4 | 82,0 | 4,0 | 5,6 | 9,0 | 131,2 | 32,8 | 5,36 | 4 | 50 | 14 | 0,625 | 50,8 | 659 | 51,7 | 6,48 | 1,81 | 84,3 | 13 | 95,2 | 19,7 | 4,038 | 25,5 | 0,00293 | 1,75 | 15,7
IPE 140 | 12,9 | 140,0 | 73,0 | 4,7 | 6,9 | 7,0 | 112,2 | 23,9 | 3,93 | 4 | 46 | 14 | 0,551 | 42,7 | 541 | 44,9 | 5,74 | 1,65 | 77,3 | 12 | 88,3 | 19,3 | 3,854 | 19,6 | 0,00198 | 2,40 | 16,4
IPE A 140 | 10,5 | 137,4 | 73,0 | 3,8 | 5,6 | 7,0 | 112,2 | 29,5 | 4,93 | 4 | 46 | 14 | 0,547 | 52,1 | 435 | 36,4 | 5,70 | 1,65 | 63,3 | 10 | 71,6 | 15,5 | 3,847 | 23,6 | 0,00158 | 1,34 | 13,4
IPE AA 140 | 10,1 | 136,6 | 73,0 | 3,8 | 5,2 | 7,0 | 112,2 | 29,5 | 5,31 | 4 | 46 | 14 | 0,546 | 54,0 | 407 | 33,8 | 5,64 | 1,63 | 59,7 | 9 | 67,6 | 14,5 | 3,818 | 24,8 | 0,00146 | 1,15 | 12,8
IPE 120 | 10,4 | 120,0 | 64,0 | 4,4 | 6,3 | 7,0 | 93,4 | 21,2 | 3,62 | 4 | 40 | 14 | 0,475 | 45,7 | 318 | 27,7 | 4,90 | 1,45 | 53,0 | 9 | 60,7 | 13,6 | 3,601 | 17,9 | 0,000890 | 1,69 | 13,2
IPE A 120 | 8,7 | 117,6 | 64,0 | 3,8 | 5,1 | 7,0 | 93,4 | 24,6 | 4,53 | 4 | 42 | 14 | 0,472 | 54,2 | 257 | 22,4 | 4,83 | 1,42 | 43,8 | 7 | 49,9 | 11,0 | 3,577 | 21,2 | 0,000710 | 1,00 | 11,0
IPE AA 120 | 8,4 | 117,0 | 64,0 | 3,8 | 4,8 | 7,0 | 93,4 | 24,6 | 4,81 | 4 | 42 | 12 | 0,470 | 56,0 | 244 | 21,1 | 4,79 | 1,41 | 41,7 | 7 | 47,6 | 10,4 | 3,536 | 21,9 | 0,000660 | 0,89 | 10,7
IPE 100 | 8,1 | 100,0 | 55,0 | 4,1 | 5,7 | 7,0 | 74,6 | 18,2 | 3,24 | 4 | 36 | 14 | 0,400 | 49,4 | 171 | 15,9 | 4,07 | 1,24 | 34,2 | 6 | 39,4 | 9,20 | 3,333 | 15,8 | 0,000350 | 1,16 | 10,3
IPE A 100 | 6,9 | 98,0 | 55,0 | 3,6 | 4,7 | 7,0 | 74,6 | 20,7 | 3,98 | 4 | 36 | 12 | 0,397 | 57,5 | 141 | 13,1 | 4,01 | 1,22 | 28,8 | 5 | 33,0 | 7,50 | 3,299 | 18,2 | 0,000280 | 0,73 | 8,8
IPE AA 100 | 6,7 | 97,6 | 55,0 | 3,6 | 4,5 | 7,0 | 74,6 | 20,7 | 4,16 | 4 | 36 | 12 | 0,396 | 59,1 | 136 | 12,6 | 3,98 | 1,21 | 27,9 | 5 | 31,9 | 7,20 | 3,279 | 18,7 | 0,000270 | 0,67 | 8,6
IPE 80 | 6,0 | 80,0 | 46,0 | 3,8 | 5,2 | 5,0 | 59,6 | 15,7 | 3,10 | 4 | 32 | 12 | 0,328 | 54,6 | 80,1 | 8,49 | 3,24 | 1,05 | 20,0 | 4 | 23,2 | 5,80 | 3,065 | 14,3 | 0,000120 | 0,67 | 7,6
IPE A 80 | 5,0 | 78,0 | 46,0 | 3,3 | 4,2 | 5,0 | 59,6 | 18,1 | 3,89 | 4 | 32 | 10 | 0,325 | 65,0 | 64,4 | 6,85 | 3,18 | 1,04 | 16,5 | 3 | 19,0 | 4,70 | 3,025 | 16,5 | 0,000090 | 0,39 | 6,4
IPE AA 80 | 4,9 | 78,0 | 46,0 | 3,2 | 4,2 | 5,0 | 59,6 | 18,6 | 3,90 | 4 | 32 | 10 | 0,325 | 66,3 | 64,1 | 6,85 | 3,19 | 1,04 | 16,4 | 3 | 18,9 | 4,70 | 3,044 | 16,6 | 0,000090 | 0,38 | 6,3
Diese Daten wurden von der Orange Book-Website heruntergeladen (http://orangebook.arcelormittal.com/de-de/bemessungswerte/deutscher-na/trager/ipe/querschnittswerte-abmessungen-und-eigenschaften/) an 09.11.2023 um 09:11
© 2023, SCI und ArcelorMittal Commercial Sections S.A. Diese Daten unterliegen den gleichen Bedingungen wie auf der Orange Book-Website definiert (http://orangebook.arcelormittal.com/terms-conditions/)