## Pre-CatE-CS-10.9-preloadedtensi
Eurocode 3 - Polskimi jako Załącznikami Krajowymi (EN 1993-1-8:2005)
Śruba z łbem wpuszczanym klasy 10.9, Wytrzymałość śruby dla: S460
Połączenie pociągu, wstępnie naprężone śruby (kategoria E)
Średnica śruby | Strefa działania naprężeń rozciągających | Wytrzymałość na rozciąganie | Śruby poddane działaniu obciążeń rozciągających
Min. grubość do przebicia
d | As | Ft,Rd | tmin
mm | mm2 | kN | mm
16 | 157 | 79,1 | 3,6
20 | 245 | 123 | 4,7
24 | 353 | 178 | 5,3
30 | 561 | 283 | 6,9
The minimum thickness is such that the design punching shear resistance Bp,Rd is equal to the design tension resistance Ft,Rd
Te dane zostały pobrane ze strony Orange Book (http://orangebook.arcelormittal.com /pl-pl/dostepne-dane-o-projekcie/polskimi-na/sruby-i-spoiny/lbem-wpuszczanym-klasy-10-9/polaczenie-pociagu-sprezone/s460/) w dniu 07.11.2023 o 10:42
© 2023, SCI i ArcelorMittal Commercial Sections S.A. Dane te podlegają tym samym warunkom, które zostały określone na stronie Orange Book (http://orangebook.arcelormittal.com/terms-conditions/)