## UC-webbearingbuckling-S355-Euro
Eurocode 3 - Annexes nationales français (EN 1993-1-1:2005, EN 10365)
Poutrelles-poteaux universelles - UC, Résistance de l'âme à l'écrasement et au voilement pour: S355/HISTAR®355
Âmes non-raidies
Désignation du profilé |  | Résistance à l'effort tranchant | Position de l'appui rigide | Résistance de l'âme non-raidie, FRd (kN) et longueur limite, clim (mm)
|  | Vc,Rd |  | Longueur d'appui rigide, ss (mm)
|  | kN |  | 0 | 10 | 20 | 30 | 40 | 50 | 75 | 100 | 150 | 200 | 250 | 300 | 350
UC 356 x 406 x 1299 | + | 10 600 | FRd (c = 0) | 7 670 | 8 030 | 8 410 | 8 810 | 9 220 | 9 640 | 10 800 | 12 000 | 14 700 | 17 600 | 19 700 | 21 500 | 23 300
|  |  | clim (mm) | 590 | 590 | 590 | 590 | 590 | 590 | 590 | 590 | 590 | 590 | 590 | 590 | 590
|  |  | FRd (c ≥ clim) | 31 600 | 32 000 | 32 300 | 32 700 | 33 000 | 33 400 | 34 300 | 35 200 | 37 000 | 38 700 | 40 500 | 42 300 | 44 100
UC 356 x 406 x 1202 | + | 9 870 | FRd (c = 0) | 6 900 | 7 250 | 7 610 | 7 990 | 8 380 | 8 790 | 9 880 | 11 100 | 13 600 | 16 400 | 18 200 | 19 900 | 21 600
|  |  | clim (mm) | 550 | 550 | 550 | 550 | 550 | 550 | 550 | 550 | 550 | 550 | 550 | 550 | 550
|  |  | FRd (c ≥ clim) | 28 300 | 28 600 | 29 000 | 29 300 | 29 600 | 30 000 | 30 800 | 31 700 | 33 400 | 35 000 | 36 700 | 38 400 | 40 100
UC 356 x 406 x 1086 | + | 8 160 | FRd (c = 0) | 5 900 | 6 190 | 6 480 | 6 790 | 7 120 | 7 450 | 8 340 | 9 290 | 11 400 | 13 600 | 15 300 | 16 700 | 18 000
|  |  | clim (mm) | 550 | 550 | 550 | 550 | 550 | 550 | 550 | 550 | 550 | 550 | 550 | 550 | 550
|  |  | FRd (c ≥ clim) | 23 600 | 23 900 | 24 200 | 24 500 | 24 700 | 25 000 | 25 700 | 26 400 | 27 800 | 29 200 | 30 500 | 31 900 | 33 300
UC 356 x 406 x 990 | + | 7 390 | FRd (c = 0) | 5 180 | 5 440 | 5 720 | 6 000 | 6 300 | 6 610 | 7 440 | 8 330 | 10 300 | 12 400 | 13 700 | 15 000 | 16 300
|  |  | clim (mm) | 520 | 520 | 520 | 520 | 520 | 520 | 520 | 520 | 520 | 520 | 520 | 520 | 520
|  |  | FRd (c ≥ clim) | 20 500 | 20 800 | 21 000 | 21 300 | 21 500 | 21 800 | 22 400 | 23 100 | 24 400 | 25 600 | 26 900 | 28 200 | 29 500
UC 356 x 406 x 900 | + | 6 650 | FRd (c = 0) | 4 540 | 4 780 | 5 030 | 5 300 | 5 570 | 5 860 | 6 620 | 7 450 | 9 250 | 11 100 | 12 300 | 13 400 | 14 600
|  |  | clim (mm) | 490 | 490 | 490 | 490 | 490 | 490 | 490 | 490 | 490 | 490 | 490 | 490 | 490
|  |  | FRd (c ≥ clim) | 17 800 | 18 000 | 18 300 | 18 500 | 18 700 | 19 000 | 19 600 | 20 100 | 21 300 | 22 500 | 23 700 | 24 800 | 26 000
UC 356 x 406 x 818 | + | 6 000 | FRd (c = 0) | 3 960 | 4 180 | 4 410 | 4 660 | 4 910 | 5 180 | 5 880 | 6 650 | 8 330 | 9 900 | 11 000 | 12 000 | 13 100
|  |  | clim (mm) | 460 | 460 | 460 | 460 | 460 | 460 | 460 | 460 | 460 | 460 | 460 | 460 | 460
|  |  | FRd (c ≥ clim) | 15 400 | 15 600 | 15 800 | 16 000 | 16 200 | 16 400 | 17 000 | 17 500 | 18 600 | 19 700 | 20 700 | 21 800 | 22 900
UC 356 x 406 x 744 | + | 5 430 | FRd (c = 0) | 3 460 | 3 660 | 3 880 | 4 100 | 4 340 | 4 580 | 5 240 | 5 960 | 7 510 | 8 840 | 9 830 | 10 800 | 11 800
|  |  | clim (mm) | 430 | 430 | 430 | 430 | 430 | 430 | 430 | 430 | 430 | 430 | 430 | 430 | 430
|  |  | FRd (c ≥ clim) | 13 300 | 13 500 | 13 700 | 13 900 | 14 100 | 14 300 | 14 800 | 15 300 | 16 300 | 17 200 | 18 200 | 19 200 | 20 200
UC 356 x 406 x 677 | + | 4 920 | FRd (c = 0) | 3 030 | 3 220 | 3 410 | 3 620 | 3 840 | 4 070 | 4 680 | 5 350 | 6 800 | 7 920 | 8 830 | 9 740 | 10 600
|  |  | clim (mm) | 400 | 400 | 400 | 400 | 400 | 400 | 400 | 400 | 400 | 400 | 400 | 400 | 400
|  |  | FRd (c ≥ clim) | 11 500 | 11 700 | 11 900 | 12 100 | 12 300 | 12 400 | 12 900 | 13 300 | 14 300 | 15 200 | 16 100 | 17 000 | 17 900
UC 356 x 406 x 634 | + | 4 550 | FRd (c = 0) | 2 750 | 2 920 | 3 100 | 3 300 | 3 500 | 3 720 | 4 290 | 4 910 | 6 270 | 7 260 | 8 110 | 8 950 | 9 800
|  |  | clim (mm) | 380 | 380 | 380 | 380 | 380 | 380 | 380 | 380 | 380 | 380 | 380 | 380 | 380
|  |  | FRd (c ≥ clim) | 10 400 | 10 500 | 10 700 | 10 900 | 11 000 | 11 200 | 11 600 | 12 100 | 12 900 | 13 700 | 14 600 | 15 400 | 16 300
UC 356 x 406 x 592 | + | 4 260 | FRd (c = 0) | 2 500 | 2 660 | 2 840 | 3 020 | 3 220 | 3 420 | 3 970 | 4 560 | 5 860 | 6 730 | 7 530 | 8 320 | 9 120
|  |  | clim (mm) | 370 | 370 | 370 | 370 | 370 | 370 | 370 | 370 | 370 | 370 | 370 | 370 | 370
|  |  | FRd (c ≥ clim) | 9 380 | 9 540 | 9 700 | 9 860 | 10 000 | 10 200 | 10 600 | 11 000 | 11 800 | 12 600 | 13 400 | 14 200 | 15 000
UC 356 x 406 x 551 | + | 3 940 | FRd (c = 0) | 2 250 | 2 400 | 2 570 | 2 740 | 2 920 | 3 120 | 3 630 | 4 200 | 5 420 | 6 170 | 6 920 | 7 660 | 8 410
|  |  | clim (mm) | 350 | 350 | 350 | 350 | 350 | 350 | 350 | 350 | 350 | 350 | 350 | 350 | 350
|  |  | FRd (c ≥ clim) | 8 380 | 8 530 | 8 680 | 8 830 | 8 980 | 9 130 | 9 500 | 9 870 | 10 600 | 11 400 | 12 100 | 12 900 | 13 600
UC 356 x 406 x 509 | + | 3 630 | FRd (c = 0) | 2 010 | 2 150 | 2 300 | 2 470 | 2 640 | 2 820 | 3 300 | 3 830 | 4 920 | 5 620 | 6 310 | 7 000 | 7 700
|  |  | clim (mm) | 330 | 330 | 330 | 330 | 330 | 330 | 330 | 330 | 330 | 330 | 330 | 330 | 330
|  |  | FRd (c ≥ clim) | 7 420 | 7 560 | 7 700 | 7 840 | 7 970 | 8 110 | 8 460 | 8 810 | 9 500 | 10 200 | 10 900 | 11 600 | 12 300
UC 356 x 406 x 467 | + | 3 290 | FRd (c = 0) | 1 770 | 1 900 | 2 040 | 2 190 | 2 350 | 2 520 | 2 960 | 3 450 | 4 410 | 5 040 | 5 680 | 6 310 | 6 950
|  |  | clim (mm) | 310 | 310 | 310 | 310 | 310 | 310 | 310 | 310 | 310 | 310 | 310 | 310 | 310
|  |  | FRd (c ≥ clim) | 6 480 | 6 600 | 6 730 | 6 860 | 6 980 | 7 110 | 7 430 | 7 750 | 8 380 | 9 020 | 9 650 | 10 300 | 10 900
UC 356 x 406 x 393 | + | 2 760 | FRd (c = 0) | 1 380 | 1 490 | 1 610 | 1 740 | 1 880 | 2 020 | 2 420 | 2 840 | 3 580 | 4 120 | 4 660 | 5 210 | 5 750
|  |  | clim (mm) | 280 | 280 | 280 | 280 | 280 | 280 | 280 | 280 | 280 | 280 | 280 | 280 | 280
|  |  | FRd (c ≥ clim) | 4 970 | 5 080 | 5 180 | 5 290 | 5 400 | 5 510 | 5 780 | 6 050 | 6 600 | 7 140 | 7 680 | 8 230 | 8 770
UC 356 x 406 x 340 | + | 2 370 | FRd (c = 0) | 1 120 | 1 210 | 1 320 | 1 430 | 1 560 | 1 680 | 2 030 | 2 400 | 2 990 | 3 460 | 3 940 | 4 410 | 4 880
|  |  | clim (mm) | 250 | 250 | 250 | 250 | 250 | 250 | 250 | 250 | 250 | 250 | 250 | 250 | 250
|  |  | FRd (c ≥ clim) | 3 960 | 4 060 | 4 150 | 4 250 | 4 340 | 4 440 | 4 670 | 4 910 | 5 380 | 5 850 | 6 320 | 6 800 | 7 270
UC 356 x 406 x 287 |  | 1 990 | FRd (c = 0) | 870 | 954 | 1 040 | 1 140 | 1 250 | 1 360 | 1 660 | 1 990 | 2 430 | 2 840 | 3 240 | 3 640 | 4 040
|  |  | clim (mm) | 230 | 230 | 230 | 230 | 230 | 230 | 230 | 230 | 230 | 230 | 230 | 230 | 230
|  |  | FRd (c ≥ clim) | 3 050 | 3 130 | 3 210 | 3 290 | 3 370 | 3 450 | 3 650 | 3 850 | 4 250 | 4 650 | 5 050 | 5 450 | 5 860
UC 356 x 406 x 235 |  | 1 600 | FRd (c = 0) | 646 | 715 | 790 | 871 | 958 | 1 050 | 1 300 | 1 570 | 1 890 | 2 220 | 2 550 | 2 870 | 3 200
|  |  | clim (mm) | 210 | 200 | 200 | 200 | 200 | 200 | 200 | 200 | 200 | 200 | 200 | 200 | 200
|  |  | FRd (c ≥ clim) | 2 220 | 2 290 | 2 350 | 2 420 | 2 480 | 2 550 | 2 710 | 2 880 | 3 200 | 3 530 | 3 860 | 4 180 | 4 510
UC 356 x 368 x 202 |  | 1 440 | FRd (c = 0) | 533 | 595 | 663 | 737 | 816 | 901 | 1 130 | 1 340 | 1 630 | 1 920 | 2 220 | 2 510 | 2 800
|  |  | clim (mm) | 210 | 200 | 190 | 180 | 180 | 180 | 180 | 180 | 180 | 180 | 180 | 180 | 180
|  |  | FRd (c ≥ clim) | 1 820 | 1 880 | 1 940 | 2 000 | 2 060 | 2 120 | 2 260 | 2 410 | 2 700 | 3 000 | 3 290 | 3 580 | 3 870
UC 356 x 368 x 177 |  | 1 250 | FRd (c = 0) | 438 | 492 | 552 | 617 | 688 | 762 | 965 | 1 130 | 1 390 | 1 640 | 1 900 | 2 150 | 2 410
|  |  | clim (mm) | 210 | 200 | 190 | 180 | 170 | 170 | 170 | 170 | 170 | 170 | 170 | 170 | 170
|  |  | FRd (c ≥ clim) | 1 480 | 1 530 | 1 580 | 1 630 | 1 690 | 1 740 | 1 860 | 1 990 | 2 250 | 2 500 | 2 720 | 2 840 | 2 960
UC 356 x 368 x 153 |  | 1 070 | FRd (c = 0) | 351 | 397 | 449 | 505 | 567 | 631 | 807 | 933 | 1 150 | 1 370 | 1 590 | 1 740 | 1 840
|  |  | clim (mm) | 210 | 200 | 190 | 180 | 170 | 160 | 160 | 160 | 160 | 160 | 160 | 160 | 160
|  |  | FRd (c ≥ clim) | 1 170 | 1 220 | 1 260 | 1 300 | 1 350 | 1 390 | 1 500 | 1 650 | 1 750 | 1 850 | 1 950 | 2 050 | 2 140
UC 356 x 368 x 129 |  | 904 | FRd (c = 0) | 272 | 311 | 398 | 437 | 477 | 519 | 627 | 711 | 881 | 1 050 | 1 160 | 1 230 | 1 300
|  |  | clim (mm) | 210 | 200 | 190 | 180 | 170 | 160 | 150 | 150 | 150 | 150 | 150 | 150 | 150
|  |  | FRd (c ≥ clim) | 899 | 1 000 | 1 020 | 1 040 | 1 050 | 1 070 | 1 110 | 1 150 | 1 230 | 1 300 | 1 370 | 1 440 | 1 500
UC 305 x 305 x 342 | + | 2 670 | FRd (c = 0) | 1 360 | 1 490 | 1 620 | 1 760 | 1 900 | 2 060 | 2 490 | 2 950 | 3 670 | 4 250 | 4 820 | 5 400 | 5 980
|  |  | clim (mm) | 270 | 270 | 270 | 270 | 270 | 270 | 270 | 270 | 270 | 270 | 270 | 270 | 270
|  |  | FRd (c ≥ clim) | 5 080 | 5 200 | 5 310 | 5 430 | 5 540 | 5 660 | 5 950 | 6 240 | 6 820 | 7 390 | 7 970 | 8 550 | 9 130
UC 305 x 305 x 313 | + | 2 440 | FRd (c = 0) | 1 200 | 1 310 | 1 430 | 1 560 | 1 700 | 1 840 | 2 240 | 2 670 | 3 290 | 3 820 | 4 360 | 4 890 | 5 420
|  |  | clim (mm) | 260 | 260 | 260 | 260 | 260 | 260 | 260 | 260 | 260 | 260 | 260 | 260 | 260
|  |  | FRd (c ≥ clim) | 4 420 | 4 520 | 4 630 | 4 730 | 4 840 | 4 950 | 5 210 | 5 480 | 6 010 | 6 540 | 7 080 | 7 610 | 8 140
UC 305 x 305 x 283 | + | 2 170 | FRd (c = 0) | 1 030 | 1 130 | 1 240 | 1 350 | 1 480 | 1 610 | 1 960 | 2 350 | 2 880 | 3 360 | 3 830 | 4 310 | 4 780
|  |  | clim (mm) | 240 | 240 | 240 | 240 | 240 | 240 | 240 | 240 | 240 | 240 | 240 | 240 | 240
|  |  | FRd (c ≥ clim) | 3 750 | 3 840 | 3 940 | 4 030 | 4 130 | 4 220 | 4 460 | 4 700 | 5 180 | 5 650 | 6 130 | 6 600 | 7 080
UC 305 x 305 x 240 |  | 1 830 | FRd (c = 0) | 810 | 896 | 989 | 1 090 | 1 200 | 1 320 | 1 630 | 1 960 | 2 370 | 2 780 | 3 190 | 3 600 | 4 000
|  |  | clim (mm) | 220 | 220 | 220 | 220 | 220 | 220 | 220 | 220 | 220 | 220 | 220 | 220 | 220
|  |  | FRd (c ≥ clim) | 2 910 | 2 990 | 3 070 | 3 150 | 3 230 | 3 310 | 3 520 | 3 720 | 4 130 | 4 540 | 4 950 | 5 360 | 5 760
UC 305 x 305 x 198 |  | 1 500 | FRd (c = 0) | 611 | 682 | 761 | 847 | 940 | 1 040 | 1 300 | 1 540 | 1 880 | 2 220 | 2 560 | 2 900 | 3 240
|  |  | clim (mm) | 190 | 190 | 190 | 190 | 190 | 190 | 190 | 190 | 190 | 190 | 190 | 190 | 190
|  |  | FRd (c ≥ clim) | 2 150 | 2 220 | 2 290 | 2 360 | 2 420 | 2 490 | 2 660 | 2 830 | 3 170 | 3 510 | 3 850 | 4 190 | 4 530
UC 305 x 305 x 158 |  | 1 220 | FRd (c = 0) | 440 | 500 | 566 | 639 | 718 | 802 | 1 030 | 1 180 | 1 460 | 1 740 | 2 020 | 2 300 | 2 580
|  |  | clim (mm) | 190 | 180 | 170 | 160 | 160 | 160 | 160 | 160 | 160 | 160 | 160 | 160 | 160
|  |  | FRd (c ≥ clim) | 1 520 | 1 580 | 1 640 | 1 690 | 1 750 | 1 810 | 1 950 | 2 090 | 2 370 | 2 650 | 2 930 | 3 210 | 3 490
UC 305 x 305 x 137 |  | 1 060 | FRd (c = 0) | 356 | 408 | 467 | 532 | 602 | 677 | 871 | 993 | 1 240 | 1 480 | 1 730 | 1 970 | 2 220
|  |  | clim (mm) | 190 | 180 | 170 | 160 | 150 | 150 | 150 | 150 | 150 | 150 | 150 | 150 | 150
|  |  | FRd (c ≥ clim) | 1 220 | 1 270 | 1 320 | 1 370 | 1 420 | 1 460 | 1 590 | 1 710 | 1 950 | 2 200 | 2 440 | 2 710 | 2 820
UC 305 x 305 x 118 |  | 921 | FRd (c = 0) | 285 | 331 | 383 | 440 | 503 | 569 | 723 | 829 | 1 040 | 1 260 | 1 470 | 1 680 | 1 850
|  |  | clim (mm) | 190 | 180 | 170 | 160 | 150 | 140 | 130 | 130 | 130 | 130 | 130 | 130 | 140
|  |  | FRd (c ≥ clim) | 966 | 1 010 | 1 050 | 1 090 | 1 140 | 1 180 | 1 280 | 1 390 | 1 600 | 1 810 | 1 910 | 2 010 | 2 110
UC 305 x 305 x 97 |  | 759 | FRd (c = 0) | 213 | 251 | 294 | 343 | 395 | 451 | 564 | 652 | 828 | 1 010 | 1 100 | 1 170 | 1 240
|  |  | clim (mm) | 190 | 180 | 170 | 160 | 150 | 140 | 120 | 120 | 120 | 130 | 130 | 130 | 130
|  |  | FRd (c ≥ clim) | 709 | 745 | 780 | 815 | 850 | 885 | 998 | 1 040 | 1 120 | 1 210 | 1 280 | 1 350 | 1 410
UC 254 x 254 x 167 |  | 1 210 | FRd (c = 0) | 568 | 640 | 720 | 808 | 903 | 1 000 | 1 280 | 1 480 | 1 820 | 2 170 | 2 510 | 2 850 | 3 190
|  |  | clim (mm) | 180 | 180 | 180 | 180 | 180 | 180 | 180 | 180 | 180 | 180 | 180 | 180 | 180
|  |  | FRd (c ≥ clim) | 2 040 | 2 110 | 2 170 | 2 240 | 2 310 | 2 380 | 2 550 | 2 720 | 3 060 | 3 400 | 3 740 | 4 080 | 4 420
UC 254 x 254 x 132 |  | 950 | FRd (c = 0) | 402 | 460 | 525 | 596 | 674 | 756 | 975 | 1 110 | 1 380 | 1 650 | 1 930 | 2 200 | 2 470
|  |  | clim (mm) | 160 | 160 | 160 | 160 | 160 | 160 | 160 | 160 | 160 | 160 | 160 | 160 | 160
|  |  | FRd (c ≥ clim) | 1 410 | 1 460 | 1 520 | 1 570 | 1 630 | 1 680 | 1 820 | 1 950 | 2 220 | 2 500 | 2 770 | 3 040 | 3 310
UC 254 x 254 x 107 |  | 784 | FRd (c = 0) | 296 | 345 | 401 | 462 | 529 | 600 | 760 | 873 | 1 100 | 1 330 | 1 560 | 1 780 | 2 010
|  |  | clim (mm) | 150 | 140 | 130 | 130 | 130 | 130 | 130 | 130 | 130 | 130 | 130 | 130 | 130
|  |  | FRd (c ≥ clim) | 1 020 | 1 070 | 1 120 | 1 160 | 1 210 | 1 250 | 1 360 | 1 480 | 1 710 | 1 930 | 2 160 | 2 390 | 2 640
UC 254 x 254 x 89 |  | 633 | FRd (c = 0) | 223 | 263 | 308 | 358 | 413 | 471 | 590 | 681 | 864 | 1 050 | 1 230 | 1 400 | 1 490
|  |  | clim (mm) | 150 | 140 | 130 | 120 | 120 | 120 | 120 | 120 | 120 | 120 | 120 | 130 | 130
|  |  | FRd (c ≥ clim) | 758 | 794 | 831 | 867 | 904 | 940 | 1 030 | 1 120 | 1 310 | 1 440 | 1 520 | 1 610 | 1 690
UC 254 x 254 x 73 |  | 527 | FRd (c = 0) | 167 | 200 | 239 | 282 | 329 | 379 | 465 | 541 | 694 | 832 | 902 | 967 | 1 030
|  |  | clim (mm) | 150 | 140 | 130 | 120 | 110 | 110 | 110 | 110 | 110 | 110 | 110 | 110 | 110
|  |  | FRd (c ≥ clim) | 558 | 589 | 620 | 650 | 681 | 711 | 803 | 840 | 910 | 982 | 1 040 | 1 100 | 1 150
UC 203 x 203 x 100 |  | 724 | FRd (c = 0) | 328 | 384 | 447 | 517 | 593 | 675 | 850 | 979 | 1 240 | 1 490 | 1 750 | 2 010 | 2 270
|  |  | clim (mm) | 140 | 140 | 140 | 140 | 140 | 140 | 140 | 140 | 140 | 140 | 140 | 140 | 140
|  |  | FRd (c ≥ clim) | 1 170 | 1 220 | 1 280 | 1 330 | 1 380 | 1 430 | 1 560 | 1 690 | 1 940 | 2 200 | 2 460 | 2 720 | 2 970
UC 203 x 203 x 86 |  | 627 | FRd (c = 0) | 265 | 314 | 370 | 433 | 501 | 573 | 713 | 826 | 1 050 | 1 280 | 1 500 | 1 730 | 1 950
|  |  | clim (mm) | 120 | 120 | 120 | 120 | 120 | 120 | 120 | 120 | 120 | 120 | 120 | 120 | 120
|  |  | FRd (c ≥ clim) | 935 | 980 | 1 020 | 1 070 | 1 120 | 1 160 | 1 270 | 1 390 | 1 610 | 1 840 | 2 060 | 2 290 | 2 510
UC 203 x 203 x 71 |  | 496 | FRd (c = 0) | 197 | 236 | 281 | 331 | 385 | 443 | 545 | 634 | 812 | 989 | 1 170 | 1 340 | 1 520
|  |  | clim (mm) | 120 | 110 | 110 | 110 | 110 | 110 | 110 | 110 | 110 | 110 | 110 | 110 | 110
|  |  | FRd (c ≥ clim) | 681 | 716 | 752 | 787 | 823 | 858 | 947 | 1 040 | 1 210 | 1 390 | 1 570 | 1 660 | 1 740
UC 203 x 203 x 60 |  | 454 | FRd (c = 0) | 157 | 194 | 237 | 286 | 339 | 389 | 472 | 555 | 722 | 889 | 1 060 | 1 220 | 1 350
|  |  | clim (mm) | 120 | 110 | 100 | 100 | 100 | 100 | 100 | 100 | 100 | 100 | 100 | 100 | 100
|  |  | FRd (c ≥ clim) | 538 | 572 | 605 | 638 | 672 | 705 | 788 | 872 | 1 040 | 1 210 | 1 340 | 1 420 | 1 500
UC 203 x 203 x 52 |  | 384 | FRd (c = 0) | 126 | 157 | 194 | 236 | 281 | 318 | 389 | 459 | 599 | 739 | 830 | 893 | 952
|  |  | clim (mm) | 120 | 110 | 100 | 90,0 | 90,0 | 90,0 | 90,0 | 90,0 | 90,0 | 90,0 | 90,0 | 90,0 | 90,0
|  |  | FRd (c ≥ clim) | 427 | 455 | 483 | 511 | 539 | 567 | 637 | 707 | 815 | 879 | 944 | 1 000 | 1 050
UC 203 x 203 x 46 |  | 346 | FRd (c = 0) | 106 | 134 | 169 | 207 | 249 | 277 | 341 | 405 | 533 | 628 | 684 | 737 | 786
|  |  | clim (mm) | 120 | 110 | 100 | 90,0 | 80,0 | 80,0 | 80,0 | 80,0 | 80,0 | 90,0 | 90,0 | 90,0 | 90,0
|  |  | FRd (c ≥ clim) | 355 | 381 | 406 | 432 | 457 | 483 | 547 | 604 | 663 | 723 | 772 | 819 | 864
UC 152 x 152 x 51 |  | 410 | FRd (c = 0) | 164 | 208 | 260 | 319 | 383 | 427 | 525 | 622 | 818 | 1 010 | 1 210 | 1 400 | 1 600
|  |  | clim (mm) | 90,0 | 90,0 | 90,0 | 90,0 | 90,0 | 90,0 | 90,0 | 90,0 | 90,0 | 90,0 | 90,0 | 90,0 | 90,0
|  |  | FRd (c ≥ clim) | 586 | 625 | 665 | 704 | 743 | 782 | 879 | 977 | 1 170 | 1 370 | 1 560 | 1 760 | 1 950
UC 152 x 152 x 44 |  | 352 | FRd (c = 0) | 131 | 169 | 215 | 267 | 321 | 354 | 439 | 523 | 692 | 860 | 1 030 | 1 200 | 1 370
|  |  | clim (mm) | 90,0 | 80,0 | 80,0 | 80,0 | 80,0 | 80,0 | 80,0 | 80,0 | 80,0 | 80,0 | 80,0 | 80,0 | 80,0
|  |  | FRd (c ≥ clim) | 463 | 497 | 531 | 565 | 598 | 632 | 716 | 801 | 969 | 1 140 | 1 310 | 1 480 | 1 640
UC 152 x 152 x 37 |  | 294 | FRd (c = 0) | 101 | 134 | 173 | 218 | 257 | 285 | 356 | 427 | 569 | 711 | 853 | 995 | 1 100
|  |  | clim (mm) | 90,0 | 80,0 | 70,0 | 70,0 | 70,0 | 70,0 | 70,0 | 70,0 | 70,0 | 70,0 | 70,0 | 70,0 | 80,0
|  |  | FRd (c ≥ clim) | 352 | 381 | 409 | 437 | 466 | 494 | 565 | 636 | 778 | 920 | 1 060 | 1 130 | 1 200
UC 152 x 152 x 30 |  | 239 | FRd (c = 0) | 74,4 | 101 | 134 | 171 | 198 | 221 | 278 | 336 | 451 | 568 | 623 | 673 | 719
|  |  | clim (mm) | 90,0 | 80,0 | 70,0 | 60,0 | 60,0 | 60,0 | 60,0 | 60,0 | 60,0 | 70,0 | 70,0 | 70,0 | 70,0
|  |  | FRd (c ≥ clim) | 254 | 277 | 300 | 323 | 346 | 369 | 427 | 485 | 585 | 642 | 690 | 736 | 778
UC 152 x 152 x 23 |  | 205 | FRd (c = 0) | 50,7 | 75,3 | 107 | 133 | 154 | 175 | 226 | 278 | 381 | 444 | 488 | 528 | 566
|  |  | clim (mm) | 90,0 | 80,0 | 70,0 | 60,0 | 50,0 | 50,0 | 50,0 | 50,0 | 50,0 | 50,0 | 50,0 | 50,0 | 50,0
|  |  | FRd (c ≥ clim) | 171 | 192 | 213 | 233 | 254 | 274 | 326 | 377 | 442 | 491 | 531 | 568 | 603
+ Les limites d'élasticité des aciers HISTAR® ont été utilisées pour déterminer les capacités de charge de ce profilé
Si c < clim alors la valeur FRd s'applique pour c = 0
Ces données ont été téléchargées du site Orange Book (http://orangebook.arcelormittal.com /fr-fr/valeurs-de-dimensionnement/francais-na/poteaux/uc/ecrasement-et-voilement-de-l-ame/s355-histar355/) le 08/11/2023 à 13:33.
© 2023, SCI et ArcelorMittal Sections commerciales S.A. Ces données sont soumises aux mêmes conditions que celles définies par le site Orange Book (http://orangebook.arcelormittal.com/terms-conditions/)